## Granulo
|  | CARRETERA : |  | PUNO - ILAVE
|  | TRAMO : |  | Km. 1363+000 - Km. 1413+000
|  | PROYECTO : |  | ESTUDIO DEFINITIVO PARA EL MANTENIMIENTO PERIÓDICO DE LA
CARRETERA PUNO - DESAGUADERO TRAMO PUNO - ILAVE
Análisis Mecánico por Tamizado ASTM D-422
Ubicación(Km) |  | 1410+700 Km.
Calicata |  | CDA - 15 | [5 empty] | HUMEDAD NATURAL
Muestra |  | M - 3 | [5 empty] | Sh + Tara | : | 478.13
Prof. (m) |  | 0.65 - 1.05 | [5 empty] | Ss + Tara | : | 424
Fecha |  | 2008-07-30 | [5 empty] | Tara | : | 0
Datos de Ensayo: | [7 empty] | Peso Agua | : | 54.13
Peso de muestra humeda |  | : | [5 empty] | Peso Seco | : | 424
Peso de muestra seca |  | : | 916.36 |  |  |  |  | Humedad(%) | : | 12.76651
Peso de muestra lavada |  | : | 312.2042
Tamices | Abertura | Peso | %Retenido | %Retenido | % que | Especificación |  |  | PROP. FISICAS
ASTM | en mm. | Retenido | Parcial | Acumulado | Pasa
3" | 76.2 | [7 empty] | L. Líquido | : | 25.1 | 893.36
2 1/2" | 63.5 | 0 |  |  | 100 |  |  |  | L. Plástico | : | 20.85669
2" | 50.6 | 0 | 0 | 0 | 100 | 100 | - | 100 | Ind. Plástico | : | 4.243307
1 1/2" | 38.1 | 0 | 0 | 0 | 100 |  |  |  | Clas. SUCS | : | CL-ML |  |  |  |  | 50.6 | 100 | 100
1" | 25.4 | 0 | 0 | 0 | 100 |  |  |  | Clas. AASHTO | : | A-4 (2) |  |  |  |  | 9.525 | 30 | 65
3/4" | 19.05 | 8 | 0.8730193 | 0.8730193 | 99.12698 |  |  |  | OBSERVACIONES | [6 empty] | 4.76 | 25 | 55
1/2" | 12.7 | 4 | 0.4365097 | 1.309529 | 98.69047 | [9 empty] | 2.509931 | 2 | 15 | 40
3/8" | 9.525 | 5 | 0.5456371 | 1.855166 | 98.14483 | 30 | - | 65 |  |  |  | P. Grueso: | 23 |  | 31.56011 | 0.42 | 8 | 20
Nº4 | 4.76 | 6 | 0.6547645 | 2.509931 | 97.49007 | 25 | - | 55 |  |  |  | P. Fino: | 893.36 |  | 65.92996 | 0.074 | 2 | 8
Nº10 | 2 | 8.786111 | 0.9588056 | 3.468736 | 96.53126 | 15 | - | 40 |  |  |  | Total: | 916.36 |  | 100
Nº20 | 0.84 | 11.88337 | 1.296802 | 4.765538 | 95.23446 | [6 empty] | Nº10 | 4.17 | 8.786111
Nº40 | 0.42 | 24.10386 | 2.630392 | 7.395931 | 92.60407 | 8 | - | 20 |  |  |  | Nº20 | 5.64 | 11.88337
Nº50 | 0.297 | 7.163736 | 0.78176 | 8.177691 | 91.82231 | [6 empty] | Nº40 | 11.44 | 24.10386 | 916.36
Nº100 | 0.15 | 48.98731 | 5.345859 | 13.52355 | 86.47645 | [6 empty] | Nº50 | 3.4 | 7.163736
Nº200 | 0.074 | 188.2798 | 20.54649 | 34.07004 | 65.92996 | 2 | - | 8 |  |  |  | Nº100 | 23.25 | 48.98731
PASA |  | 604.1558 | 65.92996 | 100 | [7 empty] | Nº200 | 89.36 | 188.2798
[12 empty] | PASA | 286.74 | 604.1558
[12 empty] | Porcion | 424
Diametro efectivos
D10
[13 empty] | 0.01 | 10
[13 empty] | 0.01 | 10
[13 empty] | 0.01 | 0
Cu
[13 empty] | D30 |  | 1
[13 empty] | 0.01 | 30
[13 empty] | 0.01 | 30 | Cc
[13 empty] | 0.01 | 0 | 1
D60
[13 empty] | 0.01 | 60
[13 empty] | 0.01 | 60
[13 empty] | 0.01 | 0
OBSERVACIONES :

## L.L & L.P
|  | CARRETERA : | PUNO - ILAVE
|  | TRAMO : | Km. 1363+000 - Km. 1413+000
|  | PROYECTO : | ESTUDIO DEFINITIVO PARA EL MANTENIMIENTO PERIÓDICO DE LA
CARRETERA PUNO - DESAGUADERO TRAMO PUNO - ILAVE
Límites de Consistencia
|  |  |  | Fecha: | 2008-07-30
Ubicación(Km) | : | 1410+700 Km.
Calicata | : | CDA - 15
Muestra | : | M - 1
Prof. (m) | : | 0.65 - 1.05
Límite Líquido :
ENSAYO Nº |  | 1 | 2 | 3 | 4
Nº de Golpes |  | 25 | 25 | 10 | 10
Recipiente Nº |  | 107 | 103 | 104 | 112
R + Suelo Hum. |  | 11.71 | 11.54 | 10.17 | 15.39
R + Suelo Seco |  | 10.27 | 10.17 | 8.92 | 13.05
Peso de agua |  | 1.44 | 1.37 | 1.25 | 2.34
Peso de Recip. |  | 4.58 | 4.65 | 4.22 | 4.22
Peso de S. Seco |  | 5.69 | 5.52 | 4.7 | 8.83
% de Humedad |  | 25.30756 | 24.81884 | 26.59574 | 26.50057
Límite Plástico :
ENSAYO Nº |  | 1 | 2
Recipiente Nº |  | 108 | 109
R + Suelo Hum. |  | 8.43 | 9.25
R + Suelo Seco |  | 7.74 | 8.41
Peso de agua |  | 0.69 | 0.84
Peso de Recip. |  | 4.45 | 4.36
Peso de S. Seco |  | 3.29 | 4.05
% de Humedad |  | 20.97264 | 20.74074
[6 empty] | 25 | 0
[6 empty] | 25 | 25.1 | LL
[6 empty] | 10 | 25.1 | LL
[7 empty] | 20.85669 | LP
Resultados |  |  |  | OBSERVACIONES :
Límite Líquido |  | 25.1 |  | ...................................................................
Límite Plástico |  | 20.85669 |  | ...................................................................
Ind. Plástico |  | 4.243307 |  | ...................................................................

## Proctor
| CARRETERA : | PUNO - ILAVE
| TRAMO : | Km. 1363+000 - Km. 1413+000
| PROYECTO : | ESTUDIO DEFINITIVO PARA EL MANTENIMIENTO PERIÓDICO DE LA
CARRETERA PUNO - DESAGUADERO TRAMO PUNO - ILAVE
ENSAYO DE PROCTOR MODIFICADO
Datos de muestra
Ubicación(Km) | : | 1410+700 Km.
Calicata | : | CDA - 15
Muestra | : | M - 3
Prof. (m) | : | 0.65 - 1.05
Fecha | : | 2008-07-30
Compactación
Prueba Nº |  | 1 | 2 | 3
Numero de capas |  | 5 | 5 | 5
Numero de golpes |  | 56 | 56 | 56
Peso suelo + molde (gr.) |  | 8667 | 8949 | 8957
Peso molde (gr.) |  | 5276 | 5276 | 5276
Peso suelo compactado (gr.) |  | 3391 | 3673 | 3681
Volumen del molde (cm3) |  | 2117 | 2117 | 2117
Densidad humeda (gr/cm3) |  | 1.601795 | 1.735002 | 1.738781
Humedad (%)
Tara Nº
Tara + suelo húmedo (gr.) |  | 49.72 | 35.21 | 152.2 | 6.56
Tara + suelo seco (gr.) |  | 43.16 | 30.11 | 123.5
Peso de agua (gr.) |  | 6.56 | 5.1 | 28.7
Peso de tara (gr.) |  | 6.33 | 7.12 | 13.15
Peso de suelo seco (gr.) |  | 36.83 | 22.99 | 110.35
Humedad (%) |  | 17.81157 | 22.18356 | 26.00816
Densidad Seca (gr/cm3) |  | 1.359625 | 1.419997 | 1.379896
Máxima Densidad Seca (gr/cm3) |  | : | 1.42
Optimo Contenido de Humedad (%) |  | : | 22.5
[5 empty] | 0 | 22.5
[5 empty] | 1.42 | 22.5
[5 empty] | 1.42 | 0

## Datos
| CARRETERA : | PUNO - ILAVE
| TRAMO : | Km. 1363+000 - Km. 1413+000
| PROYECTO : | ESTUDIO DEFINITIVO PARA EL MANTENIMIENTO PERIÓDICO DE LA
CARRETERA PUNO - DESAGUADERO TRAMO PUNO - ILAVE
ENSAYO DE LA RELACION DE SOPORTE DE CALIFORNIA (C.B.R.) ASTM D-1883
Realizado por : |  | Tec. Julio César Shahuano Dominguez
Revisado por : |  | Ing. Herly Torres Hinostroza
Fecha |  | 2008-07-30
Datos de muestra
Prog. (Km.) | : | 1410+700 Km. |  |  |  | Calicata |  | : | CDA - 15
Muestra | : | M - 3
Prof (m.) | : | 0.65 - 1.05
Máxima Densidad Seca (gr/cm3) : |  |  |  |  | 1.42
Optimo Contenido de Humedad (%) : |  |  |  |  | 22.5
Compactación | [6 empty] | Humedad (%)
Molde Nº |  |  | 4 | 7 | 8 |  | Tara Nº |  |  | 19 | 20 | 22
Número de capas |  |  | 5 | 5 | 5 |  | Tara+suelo húmedo (gr.) |  |  | 124.2 | 122.45 | 178.3
Número de golpes |  |  | 56 | 25 | 12 |  | Tara+suelo seco (gr.) |  |  | 106.84 | 106.25 | 151.31
Peso suelo + molde (gr.) |  |  | 10286 | 10071 | 9839 |  | Peso de agua (gr.) |  |  | 17.36 | 16.2 | 26.99
Peso molde (gr.) |  |  | 6582 | 6581 | 6571 |  | Peso de tara (gr.) |  |  | 29.2 | 31.65 | 32.15
Peso suelo compactado (gr.) |  |  | 3704 | 3490 | 3268 |  | Peso de suelo seco (gr.) |  |  | 77.64 | 74.6 | 119.16
Volumen del molde (cm3) |  |  | 2132 | 2131 | 2115 |  | Humedad (%) |  |  | 22.35961 | 21.71582 | 22.65022
Densidad humeda (gr/cm3) |  |  | 1.737336 | 1.637729 | 1.545154 |  | Densidad Seca (gr/cm3) |  |  | 1.419861 | 1.345535 | 1.259805 | 1617.467 | 1565.022
Aplicación de Carga
Penetración | Presión | Molde I |  | Molde II |  | Molde III
(mm.) | Patrón | Dial | Presión | Dial | Presión | Dial | Presión |  | Expansión:
| (Kg/cm2) |  | (Kg/cm2) |  | (Kg/cm2) |  | (Kg/cm2)
0.03 |  | 10 | 2.244552 | 7 | 1.571187 | 2 | 0.4489105 |  | Fecha | Expansión
0.05 |  | 20 | 4.489105 | 14 | 3.142373 | 5 | 1.122276 |  |  | Molde I | Molde II | Molde III
0.08 |  | 33 | 7.407023 | 20 | 4.489105 | 8 | 1.795642 |  | 2008-08-26 | 0 | 0 | 0
0.1 | 70 | 43 | 9.651575 | 25 | 5.611381 | 10 | 2.244552 |  | 2008-08-27 | 0.2 | 0.3 | 0.58
[9 empty] | 2008-08-28 | 0.46 | 0.52 | 0.88 | 7.62
0.15 | 105 | 53 | 11.89613 | 32 | 7.182567 | 12 | 2.693463 |  | 2008-08-29 | 0.54 | 0.74 | 1.02
[9 empty] | 2008-08-30 | 0.64 | 0.9 | 1.24
0.2 |  | 60 | 13.46731 | 35 | 7.855933 | 14 | 3.142373

## Grafico CBR
|  | CARRETERA : | PUNO - ILAVE
|  | TRAMO : | Km. 1363+000 - Km. 1413+000
|  | PROYECTO : | ESTUDIO DEFINITIVO PARA EL MANTENIMIENTO PERIÓDICO DE LA
CARRETERA PUNO - DESAGUADERO TRAMO PUNO - ILAVE
ENSAYO DE LA RELACION DE SOPORTE DE CALIFORNIA (C.B.R.) ASTM D-1883
Realizado por : |  | Tec. Julio César Shahuano Dominguez
Revisado por : |  | Ing. Herly Torres Hinostroza
Fecha |  | 2008-07-30
Datos de muestra
Prog. (Km.) | : | 1410+700 Km. |  | Calicata | : | CDA - 15
Muestra | : | M - 3
Prof (m.) | : | 0.65 - 1.05
Máxima Densidad Seca (gr/cm3) : |  |  | 1.42
Optimo Contenido de Humedad (%) : |  |  | 22.5
C.B.R. (0.1")-56 GOLPES : |  | 14.14286 | C.B.R. (0.1")-25 GOLPES : | 8.071429 |  | C.B.R. (0.1")-10 GOLPES : |  |  | 3.214286
DETERMINACION DE C.B.R.
[7 empty] | 95% DE M.D.S. : | 1.349
[7 empty] | C.B.R. (100% M.D.S.) 0.1" : | 14.14286 | %
[7 empty] | C.B.R. (95% M.D.S.) 01" : | 8.25 | %
OBSERVACIONES:
.
CBR al 100% M.D.S.
CBR al 95% M.D.S.

## Apoyo (hidden)
Penetración | Molde I | Molde II | Molde III
(mm.) | Presión | Presión | Presión
| (Kg/cm2) | (Kg/cm2) | (Kg/cm2) | Molde I | Molde II | Molde III
0 | 0 | 0 | 0
0.64 | 2.244552 | 1.571187 | 0.4489105
1.27 | 4.489105 | 3.142373 | 1.122276 | 4.489105 | 3.142373 | 1.122276
1.91 | 7.407023 | 4.489105 | 1.795642 | 7.407023 | 4.489105 | 1.795642
2.54 | 9.651575 | 5.611381 | 2.244552 | 9.651575 | 5.611381 | 2.244552
5.08 | 11.89613 | 7.182567 | 2.693463
7.62 | 13.46731 | 7.855933 | 3.142373
[8 empty] | y = 4.0662x - 0.5704 | y = 1.9445x + 0.7067 | y = 0.8841x + 0.0351
|  |  | Correc | 15.3 | 11.8 | 9.8 |  | R2 = 0.995 | R2 = 0.9977 | R2 = 0.9879
|  |  |  | 11 | 7.2 | 11.2
|  |  |  | 2.680278 | 2.54 | 2.54 |  | 0.1402784 | 0 | 0
|  |  |  | 2.680278 | 2.54 | 2.54 |  | 2.680278 | 2.54 | 2.54
|  |  |  | 0 | 0 | 0 |  | 9.9 | 5.65 | 2.25
|  |  |  | 0 | 0 | 0
|  |  |  | 9.9 | 5.65 | 2.25
|  |  |  | 9.9 | 5.65 | 2.25
|  |  |  | 5.798954 | 5.690169 | 6.222857
|  |  |  | 5.798954 | 5.690169 | 6.222857
|  |  |  | 0 | 0 | 0
|  |  |  | 0 | 0 | 0
45
33
C.B.R. |  |  | C.B.R.(100%) |  |  | C.B.R.(95%) |  |  | 19
1.419861 | 14.14286 |  | 14.14286 | 0 |  | 8.25 | 0
1.345535 | 8.071429 |  | 14.14286 | 1.419861 |  | 8.25 | 1.348868
1.259805 | 3.214286 |  | 0 | 1.419861 |  | 0 | 1.348868

## Sucs (hidden)
SISTEMA UNIFICADO DE CLASIFICACION
N 200= | 65.93 | Cu = | 1 |  |  |  | L.L. | 25.1
N 4= | 97.49 | Cc = | 1 | CLASIFICACION SUCS | CL-ML |  | I.P. | 4.243307
L.L.= | 25.1 | [5 empty] | CU | 1
I.P.= | 4.243307 | [5 empty] | CC | 1
DIVISIONES MAYORES |  |  | SIMBOLO DE GRUPO | NOMBRES TIPICOS | CRITERIOS DE CLASIFICACION PARA SUELOS GRANULARES |  |  | CLASIF | SIMBOLOS DOBLES | SIMBOLOS TRIPLES | CLASIFICACION | SIMBOLO
Suelos de grano grueso (mas del 50 % del material es mayor en tamaño que el tamiz No 200 | Gravas (mas de la mitad de la fracción gruesa es mayor que el tamiz No 4) | Gravas Limpias (poco o ningun fino) | GW | Gravas bien gradadas, mezclas gravosas, poco o ningun fino | Cu > 4 1 < Cc < 3 | [6 empty] | CL-ML
|  |  | GP | Gravas pobremente gradadas,`mezclas grava-arena, pocos o ningun fino | No cumple todos los requisitos de gradadcion para GW
|  | Gravas con finos (cantidad apre- ciable de finos) | GM | Gravas limosas, mezcla grava- arena-limo | Límites de Atteberg por debajo de la linea A o Ip < 4 | A los materiales sobre la linea A con 4 < Ip < 7 se considera de frontera y se les asigna doble símbolo
|  |  | GC | Gravas arcillosas, mezcla gravo-areno- arcillosas | Límites de Atteberg por encima de la línea A ó Ip > 7
| Arenas (mas de la mitad de la fracción gruesa es menor que el tamiz No 4) | Arenas Limpias (poco o ningun fino) | SW | Arenas bien gradadas, arenas gravosas, pocos o ningun fino | Cu > 6 1 < Cc < 3
|  |  | SP | Arenas pobremente gradadas, arenas gravosas, pocos o ningun fino | No cumple todos los requisitos de gradadcion para SW
|  | Arenas con finos (cantidad apre- ciable de finos) | SM | Arenas limosas mezcla de arena-limo | Límites de Atteberg por debajo de la linea A ó Ip < 4 | Si el material está en la zona sombreada con 4 < Ip < 7 se considera de frontera y se les asigna doble símbolo
|  |  | SC | Arenas arcillosas, mezclas arena-arcilla | Límites de Atteberg por encima de la linea A ó Ip > 7
Suelos de grano fino (mas del 50 % del material pasa el tamiz No 200 | limos y arcillas (Límite líquido wl<50 |  | ML | Limos inorgánicos y arena muy finas, polvo de roca, arenas finas limosas o arcillosas, o limos arcillosos con poca plasticidad | 1, Determinar el porcentaje de arenas y gravas de la curva granulometrica. 2, Dependiendo del porcentaje de fino (fracción menor que el tamiz No 200 los suelos gruesos se clasifican como sigue: Menos del 5% - GW, GP, SW, SP Mas del 12 % - GM, GC, SM, SC De 5 a 12 % - casos frontera que requieren doble símbolo
|  |  | CL | Arcillas inorganicas de plasticidad baja a media, arcillas gravosas, arcillas arenosas, arcillas limosas, arcillas magras.
|  |  | OL | Limos organicos, arcillas limosas orgánicas de baja plasticidad
| limos y arcillas (Límite líquido wl>50 |  | MH | Limos inorganicos, suelos limosos o arenosos finos micaceos o diatomaceos, suelos elasticos.
|  |  | CH | Arcillas organicas de alta plasticidad, arcillas grasas.
|  |  | OH | Arcillas organicas de plasticidad media a alta, limos orgánicos
| Suelos Altamen- te orgá- nicos |  | Pt | Turba o otros suelos altamente organicos |  |  |  | CL-ML |  |  | CL-ML

## Aashto (hidden)
sup
CLASIFICACION GENERAL |  | MATERIALES GRANULARES (35% O MENOS DEL TOTAL PASA EL TAMIZ NO 200) | [6 empty] | MATERIALES LIMO-ARCILLOSOS (MAS DEL 35% DEL TOTAL PASA EL TAMIZ No 200)
CLASIFICACION DE GRUPO |  | A-1 |  | A-3 | A-2 |  |  |  | A-4 | A-5 | A-6 | A-7
|  | A-1-a | A-1-b |  | A-2-4 | A-2-5 | A-2-6 | A-2-7 |  |  |  | A-7-5 | A-7-6 | 50
25.4
Porcentaje de material | [13 empty] | 25
que pasa el tamiz
No 10 | 96.5 | 50 max
No 40 | 92.6 | 30 max | 50 max | 51 min
No 200 | 65.9 | 15 max | 25 max | 10 max | 35 max | 35 max | 35 max | 35 max | 36 min | 36 min | 36 min | 36 min | 36 min
Caracteristicas de la
fraccion que pasa el
tamiz No 40
Limite líquido | 25.1 |  |  |  | 40 max | 41 min | 40 max | 41 min | 40 max | 41 min | 40 max | 41 min | 41 min
Indice plástico | 4.243307 | 6 max | 6 max | N.P. | 10 max | 10 max | 11 min | 11 min | 10 max | 10 max | 11 min | 11`min | 11`min
Indice de Grupo | 6 | 0 |  | 0 | 0 |  | 4 max |  | 8 max | 12 max | 16 max | 20 max | 20 max
|  |  | CLASIFICACION AASHTO : |  |  |  |  | A-4 (2)
|  | -- | -- | -- | -- | -- | -- | -- | A-4 | A-5 | A-6 | -- | A-7-6
A-4
A-4
| A | 25.9
| B | 40
| C | 1
| D | 1
| 5.7095 | 6 |  | (2)
| A | 30.9
| B | -14.9
| C | -5.756693
|  | 2.099132 |  | 2
| IG | (2)
SISTEMA DE CLASIFICACION AASHTO

## Apoyo 2 (hidden)
76.2 | 0 | 3" | 76.2 | 0 | 100 | 0 | 0 | 0 | 100 | ESPECIFICACIONES
76.2 | 100 | 2 1/2" | 63.5 | 0 | 100 | 0 | 0 | 0 | 100 | Nº Malla | Abertura mm. | Especificaciones "B" | % Que Pasa
|  | 2" | 50.6 | 0 | 100 | 0 | 0 | 0 | 100 | 2" | 50.6
63.5 | 0 | 1 1/2" | 38.1 | 0 | 100 | 0 | 0 | 0 | 100 | 1 1/2" | 38.1
63.5 | 100 | 1" | 25.4 | 0 | 100 | 0 | 0 | 0 | 100 | 1" | 25.4
|  | 3/4" | 19.05 | 0 | 100 | 8 | 0.8730193 | 0.8730193 | 99.12698 | 3/4" | 19.05
50.6 | 0 | 1/2" | 12.7 | 0 | 100 | 4 | 0.4365097 | 1.309529 | 98.69047 | 3/8" | 9.525
50.6 | 100 | 3/8" | 9.525 | 0 | 100 | 5 | 0.5456371 | 1.855166 | 98.14483 | No4 | 4.76
|  | No4 | 4.76 | 0 | 100 | 6 | 0.6547645 | 2.509931 | 97.49007 | 40 | 0.42
38.1 | 0 | 10 | 2 | 0 | 100 | 8.786111 | 0.9588056 | 3.468736 | 96.53126
38.1 | 100 | 20 | 0.84 | 0 | 100 | 11.88337 | 1.296802 | 4.765538 | 95.23446
|  | 40 | 0.42 | 0 | 100 | 24.10386 | 2.630392 | 7.395931 | 92.60407
25.4 | 0 | 50 | 0.3 | 0 | 100 | 7.163736 | 0.78176 | 8.177691 | 91.82231
25.4 | 100 | 100 | 0.149 | 0 | 100 | 48.98731 | 5.345859 | 13.52355 | 86.47645
|  | 200 | 0.074 | 0 | 100 | 188.2798 | 20.54649 | 34.07004 | 65.92996
19.05 | 0
19.05 | 100
12.7 | 0 |  | 3" | 76.2
12.7 | 100 |  | 2 1/2" | 63.5
|  |  | 2" | 50.6
9.525 | 0 |  | 1 1/2" | 38.1
9.525 | 100 |  | 1" | 25.4
|  |  | 3/4" | 19.05
4.76 | 0 |  | 1/2" | 12.7
4.76 | 100 |  | 3/8" | 9.525
|  |  | Nº4 | 4.76
2 | 0 |  | Nº10 | 2
2 | 100 |  | Nº20 | 0.84
|  |  | Nº40 | 0.42
0.84 | 0 |  | Nº50 | 0.297
0.84 | 100 |  | Nº100 | 0.15
|  |  | Nº200 | 0.074
0.42 | 0
0.42 | 100
0.3 | 0
0.3 | 100
0.149 | 0
0.149 | 100
0.074 | 0
0.074 | 100