## E - 1
REGISTRO DE SONDAJE GEOTECNICO
PROYECTO: |  | Estudio definitivo Puente Quilca | [6 empty] | SONDEO No. | E - 1
UBICACIÓN: |  | Puente Quilca | [6 empty] | MAQUINA: | Atlascopco
COORDENADAS GPS: |  |  | N: 8149790 |  | E: 775197 |  | COTA: Aprox. 4 msnm |  | NIVEL FREATICO: 1.20
[9 empty] | PERFORISTA: | Fco. Camaque
FECHA DE INICIO: |  |  | 11 - 09 - 09 |  | FECHA DE CULMINACION: 13 - 09 - 09 |  |  |  | REGISTRADO POR: N. Ch. C. | AMQ - FMC
Nº | Profund. (m) |  | Total | Recup. | Recup. | SPT/CP | Descripción del material
Corrida | De | A | (m) | (m) | (%) | "N"
1 | 0 | 0.5 | 0.5 | 0.46 | 92 |  | [0.00 - 0.23] Arcilla inorganica de plasticidad baja (CL) de color marron claro
con raices secas, compacto.
[0.23 - 0.64] (SP) Arena mal graduada, fina de color gris, con grava sub redon -
2 | 0.5 | 0.9 | 0.4 | 0.4 | 100 |  | deada y raices secas.
[0.64 - 2.40] ( SP) arena fina de color gris y marron claro, con grava sub redon -
3 | 0.9 | 1.8 | 0.9 | 0.86 | 95.55556 |  | deada en forma aislada suelta.
4 | 1.8 | 2.25 | 1 | 0.77 | 77 | 5
| 1.8 | 2.8 |  |  |  |  | [2.40 - 2.65 ] Limo arenoso color marron claro - suelto.
[2.65 - 3.55 ] Arena mal graduada color gris marron claro, suelta con 15 % de
5 | 2.8 | 3.4 | 1.15 | 0.6 | 52.17391 |  | grava sub redondeada de origen aluvial.
6 | 3.4 | 4 | 0.6 | 0.6 | 100
[3.55 - 5.60 ] Grava sub redondeada a redondeada compacta, color gris de
7 | 4 | 5 | 1 | 1 | 100 |  | diferente litologia y origen aluvial
8 | 5 | 5.5 | 0.5 | 0.45 | 90
9 | 5.5 | 5.9 | 0.4 | 0.4 | 100
[5.60 - 6.25 ] Arena mal graduada ( SP - SM) de color gris a marron claro,
compacta ligeramente limosa
10 | 5.9 | 6.9 | 1 | 0.87 | 87
[6.25 - 7.4 ] Grava bien graduada (GW) de color gris, compacta de forma sub
redondeada y de origen aluvial, contiene 30% de arena fina
11 | 6.9 | 7.5 | 0.6 | 0.59 | 98.33333
[7.40 - 7.65] Limo inorgánico, tieso, ligeramente arcilloso color marron claro
12 | 7.5 | 8.5 | 1 | 1 | 100
[7.65 - 10.70] (SP) arena fina, mal graduada de color gris, suelta, con 30% de
grava redondeada de origen aluvial.
13 | 8.5 | 9.5 | 1 | 0.85 | 85
14 | 9.5 | 10.3 | 0.8 | 0.7 | 87.5
15 | 10.3 | 11.2 | 0.9 | 0.88 | 97.77778
[10.70 - 13.40] (GP) grava mal graduada, color gris claro y gris oscuro de forma
16 | 11.2 | 12.4 | 1.2 | 0.92 | 76.66667 |  | redondeada y sub redondeada de origen aluvial y suelta.
17 | 12.4 | 13.4 | 1 | 0.97 | 97
18 | 13.4 | 14.1 | 0.7 | 0.62 | 88.57143 |  | [13.40 - 29.9 ] (SP) arena mal graduada, de grano fino, suelta, color gris y gris
oscuro, contiene grava redondeada de litologia heterogenea en +- 10% de
origen aluvial humeda.
19 | 14.1 | 14.2 | 0.5 | 0.45 | 90 | N > 50
| 14.1 | 14.6
20 | 14.6 | 15.5 | 1.3 | 0.9 | 69.23077
21 | 15.5 | 16.5 | 1 | 0.9 | 90
22 | 16.5 | 16.95 | 0.8 | 0.65 | 81.25 | 5
| 16.5 | 17.3
23 | 17.3 | 18.1 | 1.15 | 0.7 | 60.86957 |  | [13.40 - 29.9 ] (SP) arena mal graduada, de grano fino, suelta, color gris y gris
oscuro, contiene grava redondeada de litologia heterogenea en +- 10% de
origen aluvial humeda.
24 | 18.1 | 18.55 | 0.4 | 0.4 | 100 | 6
| 18.1 | 18.5
25 | 18.5 | 19.5 | 0.95 | 0.9 | 94.73684
26 | 19.5 | 19.95 | 1.3 | 1.2 | 92.30769 | 6
| 19.5 | 20.8
27 | 20.8 | 21.5 | 1.55 | 0.6 | 38.70968
28 | 21.5 | 22.5 | 1 | 0.95 | 95
29 | 22.5 | 23.1 | 0.6 | 0.55 | 91.66667
30 | 23.1 | 23.5 | 0.4 | 0.4 | 100
31 | 23.5 | 24.2 | 0.7 | 0.6 | 85.71429
32 | 24.2 | 25.2 | 1 | 0.9 | 90
33 | 25.2 | 25.65 | 0.6 | 0.45 | 75 | 7
| 25.2 | 25.8
34 | 25.8 | 26.9 | 1.25 | 0.95 | 76
35 | 26.9 | 27.35 | 0.6 | 0.5 | 83.33333 | 8
| 26.9 | 27.5
36 | 27.5 | 27.8 | 0.45 | 0.3 | 66.66667
37 | 27.8 | 28.5 | 0.7 | 0.7 | 100
38 | 28.5 | 28.95 | 0.6 | 0.55 | 91.66667 | 7
| 28.5 | 29.1
39 | 29.1 | 29.9 | 0.95 | 0.65 | 68.42105
Nota: | Bo = Bolon (150 - 300mm), Ca = Canto (80 - 150mm), Gg = Grava gruesa (40 -80mm), Gm = Grava media (20 - 40mm), Gf = Grava fina (5 - 20mm), Sg = Arena gruesa (2 . 5mm), Sm = Arena media (0.5 - 2mm), Sf = Arena fina (0.075 - 0.5mm), F = Finos (< de 0.075mm
Observaciones: |  |  | Revestimiento usado hasta 12.00 m de profundidad con tuberia HW.
Perforado y muestreado con tuberia HQ desde 0.00 m hasta 29.90 m de profundidad.
Perforacion en seco, con y sin serrucho
| V B SUPERVISOR | [6 empty] | V B SUPERVISOR
|  | JALLPA LL. | [5 empty] | EMPRESA

## PL - 1
REGISTRO DE SONDAJE GEOTECNICO
PROYECTO: |  | Estudio definitivo Puente Quilca | [6 empty] | SONDEO No. | PL - 1
UBICACIÓN: |  | Valle de Quilca | [6 empty] | MAQUINA: | Atlascopco
COORDENADAS GPS: |  |  | N: 8149762 |  | E: 775223 COTA: Aprox. 5 msnm |  |  |  | NIVEL FREATICO: 2.00
[9 empty] | PERFORISTA: | Fco. Camaque
FECHA DE INICIO: |  |  | 14 - 09 -09 |  | FECHA DE CULMINACION: 15 - 09 - 09 |  |  |  | REGISTRADO POR: AMQ - FML
Nº | Profund. (m) |  | Total | Recup. | Recup. | SPT/CP | Descripción del material
Corrida | De | A | (m) | (m) | (%) | "N"
1 | 0 | 0.9 | 0.9 | 0.9 | 100 |  | [0.00 - 0.35] (DL)Limo orgánico de plasticidad baja con raices secas
[0.35 - 1.10 (SP)] arena mal graduada color gris claro, humeda compacta
2 | 0.9 | 1.5 | 0.6 | 0.6 | 100
[1.10 - 6.60] Arena mal graduada (SP) colro gris, suelta con 15 % de grava sub -
3 | 1.5 | 1.95 | 0.8 | 0.65 | 81.25 | 8 | redondeada de origen aluvial y saturada.
| 1.5 | 2.3
[6.60 - 8.30] (SP) arena mal graduada gruesa con grava sub redondeada en 20 %
4 | 2.3 | 3.1 | 1.15 | 0.8 | 69.56522 |  | suelta y saturada.
[8.30 - 8.64] (GP) Grava mal graduada muy densa color gris saturada
5 | 3.1 | 4.1 | 1 | 0.95 | 95
[8.64 - 16.00] Arena mal graduada (SP), saturada, color gris, fina con 10% de
grava sub - redondeada a redondeada de origen aluvial.
6 | 4.1 | 4.5 | 0.4 | 0.4 | 100
[16.00 - 16.30] (GP) Grava mal graduada, color gris, saturada sub-redondeada
de origen aluvial.
7 | 4.5 | 4.95 | 1.1 | 0.9 | 81.81818 | 6
| 4.5 | 5.6
[7 empty] | [16.30 - 17.30] (SP) Arena mal graduada, color gris claro, suelta saturada |  |  |  | 1
8 | 5.6 | 6 | 1.05 | 0.4 | 38.09524 |  | de grano fino con 10% de grava redondeada de origen aluvial. |  |  |  | 2
3
4
9 | 6 | 6.45 | 0.6 | 0.4 | 66.66667 | 6 | [16.30 - 17.30] (SP) Arena mal graduada, color gris claro, suelta saturada |  |  |  | 5
| 6 | 6.6 |  |  |  |  | de grano fino con 10% de grava redondeada de origen aluvial. |  |  |  | 6
7
10 | 6.6 | 7.1 | 0.65 | 0.4 | 61.53846 | [5 empty] | 8
[7 empty] | [17.30 - 17.90] (GP) Grava mal graduada, color gris, saturada redondeada de |  |  |  | 9
[7 empty] | origen aluvial con + - 30% de arena fina. |  |  |  | 10
11 | 7.1 | 8.3 | 1.2 | 1.1 | 91.66667 | [5 empty] | 11
12
[7 empty] | [17.90 - 19.90] (SP) Arena mal graduada, color gris claro, suelta saturada de |  |  |  | 13
12 | 8.3 | 8.4 | 0.8 | 0.8 | 100 | N > 50 | grano fino con 10% de grava redondeada de origen aluvial. |  |  |  | 14
| 8.3 | 9.1 | [8 empty] | 15
16
13 | 9.1 | 9.55 | 1.15 | 0.4 | 34.78261 | 6 |  |  |  |  | 17
| 9.1 | 9.7 | [8 empty] | 18
19
14 | 9.7 | 10.7 | 1.15 | 0.75 | 65.21739 | [5 empty] | 20
21
22
15 | 10.7 | 11.2 | 0.5 | 0.4 | 80 | [5 empty] | 23
24
25
16 | 11.2 | 12 | 0.8 | 0.7 | 87.5 | [5 empty] | 26
27
17 | 12 | 12.45 | 0.7 | 0.6 | 85.71429 | 8
| 12 | 12.7
18 | 12.7 | 13.1 | 0.65 | 0.4 | 61.53846
19 | 13.1 | 14.1 | 1 | 0.8 | 80
20 | 14.1 | 14.7 | 0.6 | 0.6 | 100
21 | 14.7 | 15.2 | 0.5 | 0.5 | 100
22 | 15.2 | 15.65 | 0.8 | 0.6 | 75 | 7
| 15.2 | 16
23 | 16 | 17 | 1.35 | 0.95 | 70.37037
24 | 17 | 17.45 | 0.8 | 0.65 | 81.25 | 8
| 17 | 17.8
[17.90 - 19.90] (SP) Arena mal graduada, color gris claro, suelta saturada de
25 | 17.8 | 18.3 | 0.85 | 0.5 | 58.82353 |  | grano fino con 10% de grava redondeada de origen aluvial.
26 | 18.3 | 19 | 0.7 | 0.65 | 92.85714
27 | 19 | 19.9 | 0.9 | 0.8 | 88.88889
Nota: | Bo = Bolon (150 - 300mm), Ca = Canto (80 - 150mm), Gg = Grava gruesa (40 -80mm), Gm = Grava media (20 - 40mm), Gf = Grava fina (5 - 20mm), Sg = Arena gruesa (2 . 5mm), Sm = Arena media (0.5 - 2mm), Sf = Arena fina (0.075 - 0.5mm), F = Finos (< de 0.075mm
Observaciones: |  |  | Revestimiento usado hasta 12m de profundidad con tuberia HW.
Perforado y muestreado con tuberia HQ desde 0.00 hasta 19.90 m de profundidad.
Perforacion en seco, con y sin serrucho
| V B SUPERVISOR | [6 empty] | V B SUPERVISOR
|  | JALLPA LL. | [5 empty] | EMPRESA

## PL - 3
REGISTRO DE SONDAJE GEOTECNICO
PROYECTO: |  | Estudio definitivo Puente Quilca | [6 empty] | SONDEO No. | PL 3
UBICACIÓN: |  | Valle de Quilca | [6 empty] | MAQUINA: | Atlascopco
COORDENADAS GPS: |  |  | N: 8149700 |  | E: 775277 COTA: Aprox. 4 msnm |  |  |  | NIVEL FREATICO: 1.10
[9 empty] | PERFORISTA: | Fco Camaque
FECHA DE INICIO: |  |  | 16 - 09 - 09 |  | FECHA DE CULMINACION: 17 -09 - 09 |  |  |  | REGISTRADO POR: AMQ - FML
Nº | Profund. (m) |  | Total | Recup. | Recup. | SPT/CP | Descripción del material
Corrida | De | A | (m) | (m) | (%) | "N"
1 | 0 | 0.9 | 0.9 | 0.9 | 100 |  | [0.00 - 0.60] (ML) Limo orgánico de baja plasticidad, suave con abundantes
raices secas
2 | 0.9 | 1.9 | 1 | 1 | 100
[0.60 - 2.80] (sp) Arena mal graduada color gris a marron claro, suelta, humeda
con grava redondeada de origen aluvial.
3 | 1.9 | 2.5 | 0.6 | 0.5 | 83.33333
[2.80 - 3.36] (GP) Grava mal graduada, humeda, color gris, forma redondeada
4 | 2.5 | 3.5 | 1 | 1 | 100 |  | de origen aluvial suelta.
5 | 3.5 | 3.9 | 0.4 | 0.4 | 100 |  | [3.36 - 3.90] (SP) Arena mal graduada, color gris, humeda, suelta con grava
sub - redondeada en + - 10%, de origen aluvial.
6 | 3.9 | 4.4 | 0.5 | 0.5 | 100 |  | [3.90 - 4.90] (GW) Grava bien graduada, color gris y verde claro, humeda
suelta, sub-redondeada de origen aluvial con + - 25% de arena fina.
7 | 4.4 | 5.1 | 0.7 | 0.6 | 85.71429
[4.90 - 7.40] (SP) Arena mal graduada, fina, color gris a marron claro, humeda
8 | 5.1 | 5.4 | 0.3 | 0.3 | 100 |  | suelta, con cantos aislados de origen aluvial.
9 | 5.4 | 6 | 0.6 | 0.55 | 91.66667
[7.40 - 8.15] (GP) Grava mal graduada, color gris, humeda de forma redondeada
de origen aluvial.
10 | 6 | 6.45 | 0.9 | 0.75 | 83.33333 | 5
| 6 | 6.9
[8.15 - 11.05] (SP) Arena mal graduada, color marrón claro, suelta contiene
11 | 6.9 | 7.2 | 0.75 | 0.3 | 40 |  | grava redondeada en forma aislada de origen aluvial.
12 | 7.2 | 7.9 | 0.7 | 0.65 | 92.85714 |  | [11.05 - 11.55] (GP) grava mal graduada, color gris, forma, redondeada suelta
de origen aluvial.
13 | 7.9 | 8.9 | 1 | 1 | 100
[11.55 - 20.00] (SP) arena mal graduada, color marrón claro, humeda, suelta
con grava redondeada de origen aluvial en forma aislada.
14 | 8.9 | 9.3 | 0.4 | 0.4 | 100
15 | 9.3 | 9.75 | 0.6 | 0.4 | 66.66667 | 6
| 9.3 | 9.9
16 | 9.9 | 10.7 | 0.95 | 0.75 | 78.94737
17 | 10.7 | 11.2 | 0.5 | 0.45 | 90
18 | 11.2 | 11.9 | 0.7 | 0.65 | 92.85714
19 | 11.9 | 12.35 | 1 | 0.8 | 80 | 6
| 11.9 | 12.9
20 | 12.9 | 13.2 | 0.85 | 0.3 | 35.29412
21 | 13.2 | 13.7 | 0.5 | 0.4 | 80
22 | 13.7 | 14.1 | 0.4 | 0.4 | 100
[11.55 - 20.00] (SP) arena mal graduada, color marrón claro, humeda, suelta
23 | 14.1 | 14.55 | 1 | 0.8 | 80 | 6 | con grava redondeada de origen aluvial en forma aislada.
| 14.1 | 15.1
24 | 15.1 | 15.3 | 0.75 | 0.2 | 26.66667
25 | 15.3 | 15.9 | 0.6 | 0.45 | 75
26 | 15.9 | 16.35 | 1 | 0.8 | 80 | 7
| 15.9 | 16.9
27 | 16.9 | 17.5 | 1.15 | 0.35 | 30.43478
28 | 17.5 | 18.3 | 0.8 | 0.6 | 75
29 | 18.3 | 18.9 | 0.6 | 0.5 | 83.33333
30 | 18.9 | 19.6 | 0.7 | 0.6 | 85.71429
31 | 19.6 | 20 | 0.4 | 0.2 | 50
Nota: | Bo = Bolon (150 - 300mm), Ca = Canto (80 - 150mm), Gg = Grava gruesa (40 -80mm), Gm = Grava media (20 - 40mm), Gf = Grava fina (5 - 20mm), Sg = Arena gruesa (2 . 5mm), Sm = Arena media (0.5 - 2mm), Sf = Arena fina (0.075 - 0.5mm), F = Finos (< de 0.075mm
Observaciones: |  |  | Revestimiento usado hasta 12 m de profundidad con tuberia HW.
Perforado y muestreado con tuberia HQ desde 0.00 hasta 20.00m de profundidad.
| V B SUPERVISOR | [6 empty] | V B SUPERVISOR
|  | JALLPA LL. | [5 empty] | EMPRESA

## PL - 4
REGISTRO DE SONDAJE GEOTECNICO
PROYECTO: |  | Estudio definitivo Puente Quilca | [6 empty] | SONDEO No. | PL 4
UBICACIÓN: |  | Valle de Quilca | [6 empty] | MAQUINA: | Atlascopco
COORDENADAS GPS: |  |  | N: 8149671 |  | E: 775303 COTA: Aprox. 3 msnm |  |  |  | NIVEL FREATICO: -
[9 empty] | PERFORISTA: | Fco. Camaque
FECHA DE INICIO: |  |  | 07 - 10 - 09 |  | FECHA DE CULMINACION: 08 - 10 - 09 |  |  |  | REGISTRADO POR: AMQ - FML
Nº | Profund. (m) |  | Total | Recup. | Recup. | SPT/CP | Descripción del material
Corrida | De | A | (m) | (m) | (%) | "N"
1 | 0 | 0.9 | 0.9 | 0.85 | 94.44444
[0.00 - 0.30] (GP) Grava mal graduada, color gris, humeda, suelta de forma
redondeada y origen aluvial.
2 | 0.9 | 1.5 | 0.6 | 0.6 | 100
[0.30 - 0.90] (SP) Arena mal graduada, color gris, humeda, suelta, de origen aluvial
3 | 1.5 | 1.9 | 0.4 | 0.4 | 100 |  | con grava sub-redondeada en forma aislada.
4 | 1.9 | 2.7 | 0.8 | 0.7 | 87.5
[0.90 - 1.50] (GW) Grava bien graduada, color gris, humeda, suelta, de forma sub
5 | 2.7 | 3.2 | 0.5 | 0.45 | 90 |  | redondeada a redondeada de origen aluvial.
6 | 3.2 | 3.9 | 0.7 | 0.6 | 85.71429 |  | [1.50 - 2.00] (SP) Arena mal graduada, color gris humeda, suelta con grava sub -
redondeada de origen aluvial en + - 15%.
7 | 3.9 | 4.3 | 0.4 | 0.4 | 100
[2.00 - 2.80] (GW) Grava bien graduada, color gris humeda, suelta de forma sub-
redondeada de origen aluvial en + - 15% de arena fina.
8 | 4.3 | 4.6 | 0.3 | 0.3 | 100
[2.80 - 6.40] (SP) arena mal graduada graduada, color marrón claro, humeda
9 | 4.6 | 5.05 | 0.5 | 0.4 | 80 | 6 | suelta, con grava sub - redondeada en forma aislada de origen aluvial.
| 4.6 | 5.1
10 | 5.1 | 5.8 | 0.75 | 0.6 | 80 |  | [6.40 - 7.00] (GP) Grava mal graduada graduada, color gris, humeda, suelta,
con + - 30% de arena fina. Origen aluvial.
11 | 5.8 | 6 | 0.2 | 0.2 | 100
[7.00 - 7.60] (SP) Arena mal graduada, color marron claro, humeda, suelta con
con + - 10% de grava sub - redondeada de origen aluvial.
12 | 6 | 6.8 | 0.8 | 0.6 | 75
13 | 6.8 | 7.4 | 0.6 | 0.6 | 100 |  | [7.60 - 10.60] (SP) Arena mal graduada, fina, color marron claro, humeda, suelta
con grava sub - redondeada en forma aislada.
14 | 7.4 | 7.8 | 0.4 | 0.4 | 100
[10.60 - 19.60] (SP) Arena mal graduada, de grano medio, color marron claro,
15 | 7.8 | 8.25 | 0.7 | 0.6 | 85.71429 | 5 | humeda, suelta con grava sub - redondeada en + - 15 % de origen aluvial.
| 7.8 | 8.5
16 | 8.5 | 8.8 | 0.55 | 0.3 | 54.54545
17 | 8.8 | 9.1 | 0.3 | 0.3 | 100
18 | 9.1 | 9.6 | 0.5 | 0.5 | 100
19 | 9.6 | 10.2 | 0.6 | 0.6 | 100
20 | 10.2 | 10.6 | 0.4 | 0.4 | 100
21 | 10.6 | 11.2 | 0.6 | 0.55 | 91.66667
22 | 11.2 | 11.6 | 0.4 | 0.4 | 100
23 | 11.6 | 12.3 | 0.7 | 0.7 | 100
24 | 12.3 | 12.6 | 0.3 | 0.3 | 100
25 | 12.6 | 13.05 | 0.8 | 0.75 | 93.75 | 7
| 12.6 | 13.4
26 | 13.4 | 13.9 | 0.85 | 0.5 | 58.82353
27 | 13.9 | 14.5 | 0.6 | 0.5 | 83.33333
28 | 14.5 | 14.9 | 0.4 | 0.4 | 100
29 | 14.9 | 15.6 | 0.7 | 0.5 | 71.42857
30 | 15.6 | 16.4 | 0.8 | 0.55 | 68.75
31 | 16.4 | 16.7 | 0.3 | 0.3 | 100
32 | 16.7 | 17.2 | 0.5 | 0.4 | 80
33 | 17.2 | 17.6 | 0.4 | 0.4 | 100
34 | 17.6 | 18 | 0.4 | 0.4 | 100
35 | 18 | 18.45 | 0.6 | 0.5 | 83.33333 | 7
| 18 | 18.6
36 | 18.6 | 19.1 | 0.65 | 0.25 | 38.46154
37 | 19.1 | 19.6 | 0.5 | 0.4 | 80
Nota: | Bo = Bolon (150 - 300mm), Ca = Canto (80 - 150mm), Gg = Grava gruesa (40 -80mm), Gm = Grava media (20 - 40mm), Gf = Grava fina (5 - 20mm), Sg = Arena gruesa (2 . 5mm), Sm = Arena media (0.5 - 2mm), Sf = Arena fina (0.075 - 0.5mm), F = Finos (< de 0.075mm
Observaciones: |  |  | Revestimiento usado hasta 15 m de profundidad con tuberia HQ.
Perforado y muestreado con tuberia NQ desde 0.00 hasta 19.60 m de profundidad.
| V B SUPERVISOR | [6 empty] | V B SUPERVISOR
|  | JALLPA LL. | [5 empty] | EMPRESA

## PL - 5
REGISTRO DE SONDAJE GEOTECNICO
PROYECTO: |  | Estudio definitivo Puente Quilca | [6 empty] | SONDEO No. | PL 5
UBICACIÓN: |  | Valle de Quilca | [6 empty] | MAQUINA: | Atlascopco
COORDENADAS GPS: |  |  | N: 8149638 |  | E: 775332 COTA: Aprox. 4 msnm |  |  |  | NIVEL FREATICO: 1.10
[9 empty] | PERFORISTA: | Fco. Camaque
FECHA DE INICIO: 05- 10 - 09 |  |  |  |  | FECHA DE CULMINACION: 06 - 10 - 09 |  |  |  | REGISTRADO POR: AMQ - FML
Nº | Profund. (m) |  | Total | Recup. | Recup. | SPT/CP | Descripción del material
Corrida | De | A | (m) | (m) | (%) | "N"
1 | 0 | 0.6 | 0.6 | 0.6 | 100
[0.00 - 0.60] (ML) Limo inorgánico, de baja plasticidad color Beigge claro con
raices secas.
2 | 0.6 | 1 | 0.4 | 0.4 | 100
[0.60 - 6.20] (SP) Arena mal graduada color marron claro y gris humeda, suelta
3 | 1 | 1.45 | 0.9 | 0.9 | 100 | 6 | de grano fino con laminas de limo y grava redondeada en + - 20% de origen aluvial
| 1 | 1.9
4 | 1.9 | 2.9 | 1 | 0.9 | 90 |  | [6.20 - 19.65] (SP) Arena mal graduada de grano medio color marron claro
humeda, suelta con grava en forma aislada de forma redondeada de origen aluvial
5 | 2.9 | 3.55 | 0.65 | 0.6 | 92.30769
6 | 3.55 | 4 | 0.45 | 0.45 | 100
7 | 4 | 4.95 | 0.95 | 0.85 | 89.47368
8 | 4.95 | 5.55 | 0.6 | 0.55 | 91.66667
9 | 5.55 | 5.9 | 0.35 | 0.35 | 100
10 | 5.9 | 6.3 | 0.4 | 0.4 | 100
11 | 6.3 | 6.85 | 0.55 | 0.55 | 100
12 | 6.85 | 7.4 | 0.55 | 0.55 | 100
13 | 7.4 | 7.85 | 0.8 | 0.65 | 81.25 | 6
| 7.4 | 8.2
14 | 8.2 | 8.9 | 0.7 | 0.65 | 92.85714
15 | 8.9 | 9.9 | 1 | 0.9 | 90
16 | 9.9 | 10.35 | 0.8 | 0.8 | 100 | 7
| 9.9 | 10.7
17 | 10.7 | 11.2 | 0.5 | 0.5 | 100
18 | 11.2 | 11.8 | 0.6 | 0.6 | 100
19 | 11.8 | 12.2 | 0.4 | 0.3 | 75
20 | 12.2 | 12.8 | 0.6 | 0.55 | 91.66667
21 | 12.8 | 13.25 | 0.55 | 0.55 | 100 | 8
| 12.8 | 13.35
22 | 13.35 | 13.75 | 0.4 | 0.4 | 100
[6.20 - 19.65] (SP) Arena mal graduada de grano medio color marron claro
humeda, suelta con grava en forma aislada de forma redondeada de origen aluvial
23 | 13.75 | 14.15 | 0.4 | 0.4 | 100
24 | 14.15 | 14.75 | 0.6 | 0.6 | 100
25 | 14.75 | 15.25 | 0.5 | 0.4 | 80
26 | 15.25 | 15.65 | 0.4 | 0.2 | 50
27 | 15.65 | 16.15 | 0.5 | 0.3 | 60
28 | 16.15 | 16.55 | 0.4 | 0.3 | 75
29 | 16.55 | 17.15 | 0.6 | 0.4 | 66.66667
30 | 17.15 | 17.65 | 0.5 | 0.25 | 50
31 | 17.65 | 18.15 | 0.5 | 0.3 | 60
32 | 18.15 | 18.45 | 0.3 | 0.3 | 100
33 | 18.45 | 18.85 | 0.4 | 0.3 | 75
34 | 18.85 | 19.35 | 0.5 | 0.4 | 80
35 | 19.35 | 19.65 | 0.3 | 0.2 | 66.66667
Nota: | Bo = Bolon (150 - 300mm), Ca = Canto (80 - 150mm), Gg = Grava gruesa (40 -80mm), Gm = Grava media (20 - 40mm), Gf = Grava fina (5 - 20mm), Sg = Arena gruesa (2 . 5mm), Sm = Arena media (0.5 - 2mm), Sf = Arena fina (0.075 - 0.5mm), F = Finos (< de 0.075mm
Observaciones: |  |  | Revestimiento usado hasta 15 m de profundidad con tuberia HQ.
Perforado y muestreado con tuberia NQ desde 0.00 hasta 19.65m de profundidad.
| V B SUPERVISOR | [6 empty] | V B SUPERVISOR
|  | JALLPA LL. | [5 empty] | EMPRESA

## E - 2
REGISTRO DE SONDAJE GEOTECNICO
PROYECTO: |  | Estudio definitivo Puente Quilca | [6 empty] | SONDEO No. | E - 2
UBICACIÓN: |  | Valle de Quilca | [6 empty] | MAQUINA: | Atlascopco
COORDENADAS GPS: |  |  | N: 8149610 |  | E: 775357 COTA: Aprox. 5 msnm |  |  |  | NIVEL FREATICO: 1.70
[9 empty] | PERFORISTA: | Fco. Camaque
FECHA DE INICIO: |  |  | 02 - 10 - 09 |  | FECHA DE CULMINACION: 04 - 10 - 09 |  |  |  | REGISTRADO POR: AMQ - FML
Nº | Profund. (m) |  | Total | Recup. | Recup. | SPT/CP | Descripción del material
Corrida | De | A | (m) | (m) | (%) | "N"
1 | 0 | 0.5 | 0.5 | 0.5 | 100
[0.00 - 0.50] (ML) Limo inorgánico, color marrón claro, humedo, suave con raices
secas.
2 | 0.5 | 0.9 | 0.4 | 0.4 | 100
[0.50 - 1.30] (ML) Limo inorgánico, color marrón claro, humedo,no plastico suave
3 | 0.9 | 1.5 | 0.6 | 0.6 | 100
[1.30 - 1.55] Carbonatos de Ca, color naranja claro.
4 | 1.5 | 1.9 | 0.4 | 0.4 | 100
[1.55 - 5.90] Gneis fragmentada accion mecánica, color gris y marrón anaranjado,
poco meteorizada, duro, testigo triturado.
5 | 1.9 | 2.3 | 0.4 | 0.4 | 100
[ 5.90 - 10.00] Gneis gris claro, poco meteorizado muy duro, poco fracturado.
6 | 2.3 | 2.9 | 0.6 | 0.6 | 100
7 | 2.9 | 3.5 | 0.6 | 0.6 | 100
8 | 3.5 | 4.2 | 0.7 | 0.65 | 92.85714
9 | 4.2 | 4.9 | 0.7 | 0.7 | 100
10 | 4.9 | 5.3 | 0.4 | 0.4 | 100
11 | 5.3 | 5.9 | 0.6 | 0.6 | 100
12 | 5.9 | 6.8 | 0.9 | 0.8 | 88.88889
13 | 6.8 | 7.8 | 1 | 1 | 100
14 | 7.8 | 8.8 | 1 | 0.9 | 90
15 | 8.8 | 9.2 | 0.4 | 0.4 | 100
16 | 9.2 | 10 | 0.8 | 0.45 | 56.25
Nota: | Bo = Bolon (150 - 300mm), Ca = Canto (80 - 150mm), Gg = Grava gruesa (40 -80mm), Gm = Grava media (20 - 40mm), Gf = Grava fina (5 - 20mm), Sg = Arena gruesa (2 . 5mm), Sm = Arena media (0.5 - 2mm), Sf = Arena fina (0.075 - 0.5mm), F = Finos (< de 0.075mm
Observaciones: |  |  | Revestimiento usado hasta 4.50 m de profundidad con tuberia HW.
Perforado y muestreado con tuberia HQ desde 0.00 hasta 10.00m de profundidad.
| V B SUPERVISOR | [6 empty] | V B SUPERVISOR
|  | JALLPA LL. | [5 empty] | EMPRESA