## RC-003 (hidden)
MINISTERIO DE TRANSPORTES, COMUNICACIONES, VIVIENDA Y CONSTRUCCION
PROYECTO ESPECIAL REHABILITACION INFRAESTRUCTURA DE TRANSPORTES
PROGRAMA REHABILITACION DE TRANSPORTES - JBIC
|  | SUPERVISION | [7 empty] | CONTRATISTA
LABORATORIO MECANICA DE SUELOS CONCRETOS Y PAVIMENTOS
| OBRA : | LA OROYA - HUANCAYO Y JAUJA - TARMA | [11 empty] | REALIZADO : | W.G.A.
| TRAMO : | 1, LA OROYA - PUENTE MATACHICO | [11 empty] | INGº RESP. : | C.CH.A.
| CANTERA : | HUARI, KM 22+600 | [11 empty] | FECHA : | 29-01-02
RESUMEN DE ENSAYOS DE CONTROL DE CALIDAD
ARENA CHANCADA PARA CONCRETO HIDRAULICO
| No de Registro | Fecha | Análisis Granulométrico - % que Pasa Tamiz | [7 empty] | MODULO | EQUIVALENTE | PESO UNIT | ABSORCION | DURABILIDAD
|  |  | 3/8" | No 4 | No 8 | No 16 | No 30 | No 50 | No 100 | No 200 | FINEZA | DE ARENA | SUELTO
| 1 | 2002-01-13 | 100 | 94.8 | 70.8 | 52.6 | 38.3 | 23.6 | 15.9 | 13.2 | 3.04 | 58
| 2 | 2002-01-15 | 100 | 93.1 | 65.2 | 45 | 30.9 | 18.7 | 13.2 | 11.3 | 3.339 | 59
| 3 | 2002-01-17 | 100 | 93 | 65 | 44.8 | 30.6 | 18.6 | 13 | 11.1 | 3.35
| 4 | 2002-01-25 | 100 | 93 | 65 | 45.1 | 30.7 | 18.7 | 13.1 | 11.2 | 3.344
| n |  | 4 | 4 | 4 | 4 | 4 | 4 | 4 | 4 | 4 | 2
| S |  | 400 | 373.9 | 266 | 187.5 | 130.5 | 79.6 | 55.2 | 46.8 | 13.073 | 117
| Xp |  | 100 | 93.475 | 66.5 | 46.875 | 32.625 | 19.9 | 13.8 | 11.7 | 3.26825 | 58.5
| MIN |  | 100 | 93 | 65 | 44.8 | 30.6 | 18.6 | 13 | 11.1 | 3.04 | 58
| MAX |  | 100 | 94.8 | 70.8 | 52.6 | 38.3 | 23.6 | 15.9 | 13.2 | 3.35 | 59
| DESV. ESTANDAR |  | 0 | 0.8845903 | 2.868217 | 3.818704 | 3.785389 | 2.467117 | 1.402379 | 1.003328 | 0.1522331 | 0.7071068
| VARIANZA |  | 0 | 0.7825 | 8.226667 | 14.5825 | 14.32917 | 6.086667 | 1.966667 | 1.006667 | 0.02317492 | 0.5
| COEF. DE VARIACION |  | 0 | 0.009463389 | 0.04313108 | 0.08146568 | 0.1160272 | 0.1239757 | 0.1016217 | 0.08575451 | 0.04657939 | 0.0120873
|  |  | ------------------------------------------------ | [5 empty] | ----------------------------------------------------------
|  |  | Técnico de Laboratorio | [5 empty] | Ingo Jefe de Laboratorio

## RC-004 (hidden)
MINISTERIO DE TRANSPORTES, COMUNICACIONES, VIVIENDA Y CONSTRUCCION
PROYECTO ESPECIAL REHABILITACION INFRAESTRUCTURA DE TRANSPORTES
PROGRAMA REHABILITACION DE TRANSPORTES - JBIC
| SUPERVISION | [5 empty] | CONTRATISTA
LABORATORIO DE MECANICA DE SUELOS, CONCRETOS Y PAVIMENTOS
| OBRA : | LA OROYA - HUANCAYO Y JAUJA - TARMA | [5 empty] | REALIZADO : | W.G.A.
| TRAMO : | 1, LA OROYA - PUENTE MATACHICO | [5 empty] | INGo RESPONSABLE : | C.CH.A.
| MATERIAL : | PROCESADO, CANTERA HUARI, KM 22+600 | [5 empty] | Fecha: | 29/01/02
CURVA GRANULOMETRICA - ESTADISTICA
ARENA CHANCADA PARA CONCRETO HIDRAULICO
Análisis Granulométrico - % que Pasa Tamiz
|  |  | 3/8" | No 4 | No 8 | No 16 | No 30 | No 50 | No 100 | No 200 |  |  | min | max
|  |  | 9.52 | 4.75 | 2.38 | 1.19 | 0.59 | 0.297 | 0.149 | 0.075 |  | 9.52 | 100 | 100
| MIN - ESPECIFICACION |  | 100 | 95 |  | 45 |  | 10 | 2 |  |  | 4.75 | 95 | 100
| MIN - ESTADISTICO |  | 100 | 93 | 65 | 44.8 | 30.6 | 18.6 | 13 | 11.1 |  | 1.19 | 45 | 80
| Xp ( Media ) |  | 100 | 93.475 | 66.5 | 46.875 | 32.625 | 19.9 | 13.8 | 11.7 |  | 0.297 | 10 | 30
| MAX - ESTADISTICO |  | 100 | 94.8 | 70.8 | 52.6 | 38.3 | 23.6 | 15.9 | 13.2 |  | 0.149 | 2 | 10
| MAX - ESPECIFICACION |  | 100 | 100 |  | 80 |  | 30 | 10
| ------------------------------------------ |  |  |  |  | ---------------------------------------
| Técnico de Laboratorio |  |  |  |  | Ingo Responsable
| 76.2 | 100 | 2.36 | 100
| 76.2 | 0 | 2.36 | 0
| 63.5 | 100 | 2 | 100 |  | 2" | 50.8
| 63.5 | 0 | 2 | 0 |  | 1 1/2" | 38.1 |  | 100 |  | 100
| 50.8 | 100 | 1.19 | 100 |  | 1" | 25.4
| 50.8 | 0 | 1.19 | 0 |  | 3/4" | 19.05
| 38.1 | 100 | 0.6 | 100 | 30 | 1/2" | 12.5
| 38.1 | 0 | 0.6 | 0 |  | 3/8" | 9.5 |  | 30 |  | 65
| 25.4 | 100 | 0.42 | 100 |  | 1/4" | 6.35
| 25.4 | 0 | 0.42 | 0 |  | # 4 | 4.75 |  | 25 |  | 55
| 19.05 | 100 | 0.3 | 100 | 50 | # 8 | 2.36
| 19.05 | 0 | 0.3 | 0 |  | # 10 | 2 |  | 15 |  | 40
| 12.5 | 100 | 0.149 | 100 |  | # 16 | 1.19
| 12.5 | 0 | 0.149 | 0 |  | # 30 | 0.6
| 9.5 | 100 | 0.075 | 100 |  | # 40 | 0.42 |  | 8 |  | 20
| 9.5 | 0 | 0.075 | 0 | 100 | # 50 | 0.3
| 6.35 | 100 |  |  |  | # 100 | 0.15
| 6.35 | 0 |  |  |  | # 200 | 0.075 |  | 2 |  | 5
| 4.75 | 100
| 4.75 | 0

## RC-005 (hidden)
MINISTERIO DE TRANSPORTES, COMUNICACIONES, VIVIENDA Y CONSTRUCCION
PROYECTO ESPECIAL REHABILITACION INFRAESTRUCTURA DE TRANSPORTES
PROGRAMA REHABILITACION DE TRANSPORTES - JBIC
SUPERVISION |  |  |  | CONTRATISTA
PROMEDIO DE LOS MODULOS DE FINEZA
Nombre del Tramo: | ZONA 2. TRAMO 1: LA OROYA - PTE. MATACHICO |  |  | Fecha :_________ | _________________
Ensayo Nº. | Modulo de Fineza | Promedio de 10 | Ensayo Nº. | Modulo de Fineza | Promedio de 10
Observaciones :
Fecha / Firmas :

## RC-006 (hidden)
MINISTERIO DE TRANSPORTES, COMUNICACIONES, VIVIENDA Y CONSTRUCCION
PROYECTO ESPECIAL REHABILITACION INFRAESTRUCTURA DE TRANSPORTES
PROGRAMA REHABILITACION DE TRANSPORTES - JBIC
SUPERVISION | [8 empty] | CONTRATISTA
CLASE DE MEZCLA PARA EL CONCRETO DE CEMENTO PORTLAND
Nombre del Tramo: |  | ZONA 2. TRAMO 1: LA OROYA - PTE. MATACHICO
[7 empty] | Muestra Nº. | __________________________________
Descripcion: | ________________________________________________________ | [5 empty] | Fecha de muestreo ________________________________
| ________________________________________________________ | [5 empty] | Firma ____________________________________________
Clase de concreto |  | _____ | Resist. Especificada |  | ____________ | Kg/cm2
Cantidad |  |  | m3 | Tipo de Estructura |  | ________
Posibilidad de Ataques de Sulfatos Si / No |  | _____ | [7 empty] | Tipo de Cemento Usado |  | ___
Máxima relación A/C permisible |  | _____
Temperatura Mezcla |  | _____ | ºC | Tiempo de Asentamiento Inicial |  | ________ | min
Distancia de Acarreo |  | _____ |  | Tiempo de Acarreo |  | ________ | min |  |  | Se uso bomba -Si/No |  | ____
Diseño de Mezcla por m3
Cemento Mínimo Especificado |  | __________ |  | Kg
Valor Especificado de Revenimiento |  | __________ |  | mm
Tamaño Máximo Agregado Especificado |  | __________ |  | mm
3/4 de Separación Mínima de varillas |  | __________ |  | mm | 3/4 de Recubrumiento Mínimo |  |  | ________ | mm
Tamaño Máximo Nominal Usado |  | __________ |  | mm | 1/5 de la Dimensión Mínima del miembro |  |  | ________ | mm
Revenimiento esperado |  | __________ |  | mm | Contenido de agua Calculada |  |  | ________ | gm3
Resistencia de Diseño de la Mezcla |  | __________ |  | Kg/cm2
Relación Agua/Cemento Calculada |  | __________ |  |  | Relación Agua - Cemento usada |  |  | ________
Peso Cemento Calculado |  | __________ |  | Kg | Factor de cemento usado |  |  | ________ | Kg
% Aire calculado |  | __________
Modulo de Fineza del Agregado Fino |  | __________
Peso Unitario Seco Agregado Grueso |  |  | ____ | Kg/m3
Volumen Seco Agregado Grueso/ Volumen Concreto Calculado |  |  |  |  | ____________
Peso de Agregado Grueso |  | __________ |  | Kg | Gravedad Específica Agreg. Grueso (Seco en Horno)
Volumen de Agua |  | __________ |  | m3 | Volumen de Cemento |  |  | ________ | m3
Volumen de Agua |  | __________ |  | m3 | Volumen de Aire |  |  | ________ | m3
Uso de Aditivo si/no |  | __________
Nombre de la Marca de Cemento |  | __________ |  |  | Tipo de Aditivo |  |  | ________
Peso del Aditivo |  | __________ |  | Kg | Dosificación / 100 Kg Cemento |  |  | ________
Volumen del aditivo |  | __________ |  | m3 | Gravedad Específica del Aditivo |  |  | ________
Volumen Total de cemento, Agua, Agregado Grueso, Aire y Aditivo |  |  |  |  | __________ | m3
Volumen de Agregado Fino |  | __________ |  | m3 | Peso de Agregado fino |  |  | ________ | Kg
Diseño de Mezcla (Antes del Ajuste por Humedad y Absorción)
| Cemento | ___________ |  | Kg | Agua | ___________ |  | Kg
| Agregado Grueso | _________ |  | Kg | Agreg. Fino | ___________ |  | Kg
Mezcla Despues del Ajuste por Humedad y Absorción
% Absorción Agreg. Grueso |  | _______ | % | Agreg. Fino | _______
% Humedad Agreg. Grueso |  | _______ | % | Agreg. Fino | _______
Cemento |  | _______ | Kg | Agua | _______ | Kg | Agreg. Grueso | _______ | Kg | Agreg. Fino | _______ | Kg
Mezcla de Prueba: Cantidad Colada |  | _______ | m3
Cemento |  | _______ | Kg | Agua | _______ | Kg | Agreg. Grueso | _______ | Kg | Agreg. Fino | _______ | Kg
Peso Unitario |  | _______ | Kg/m3 | % Contenido Aire | _______
Tiempo ( Minutos) |  |  |  | Revenimiento |  |  | Resist. 7 dias (Kg/cm2) |  |  | Resist. 28 dias (Kg/cm2)
| ______________________________ |  |  | ______________________ |  |  | _______________________ |  |  | _____________________
| ______________________________ |  |  | ______________________ |  |  | _______________________ |  |  | _____________________
| ______________________________ |  |  | ______________________ |  |  | _______________________ |  |  | _____________________
Cantidad de Cemento Usado |  | ____________________________ |  |  | Kg |  | Cemento Mínimo Especificado |  |  | ______________________
Relación Agua/Cemento Usado |  | ____________________________ |  |  |  |  | Relación Agua Cemento Máxima Permisible |  |  | ______________________
Recomendado - Si / No |  | ____________________________
Observaciones :
Ensayado por : ___________________________________ | [6 empty] | Revisado por : ________________________________
Firma: __________________________________________ | [6 empty] | Firma : ______________________________________
|  | Representante Contratista | [6 empty] | Representante Supervisor

## RC-007 (hidden)
MINISTERIO DE TRANSPORTES, COMUNICACIONES, VIVIENDA Y CONSTRUCCION
PROYECTO ESPECIAL REHABILITACION INFRAESTRUCTURA DE TRANSPORTES
PROGRAMA REHABILITACION DE TRANSPORTES - JBIC
SUPERVISION | [7 empty] | CONTRATISTA
DISEÑO DE MEZCLA DEL CONCRETO DE CEMENTO PORTLAND
Tramo : | ZONA 2. TRAMO 1: LA OROYA - PTE. MATACHICO
Muestra Nº. _________________________________
Descripción : __________________________________________________________________ | [5 empty] | Fecha de Muestreo : __________________________
___________________________________________________________________
Datos de los Ensayos Preliminares
Agregado Fino (AF) Muestra Nº. |  | _________________________ |  | Agregado grueso (AG) Muestra Nº. |  |  | _________________________
Tipo de Agregado : |  | _________________________ |  | Tipo de Agregado : |  |  | _________________________
Modulo de Fineza |  | _________________________ |  | Tamaño Máximo de Agregado : |  |  | _________________________
Gravedad Específica (O.D.) |  | _________________________ |  | Gravedad Específica (O.D.) |  |  | _________________________
Absorción % : |  | _________________________ |  | Absorción % : |  |  | _________________________
Contenido de Humedad : |  | _________________________ |  | Contenido de Humedad : |  |  | _________________________
Fuente de agua : |  | _________________________ |  | Peso Unitario (Kg/m3) |  |  | _________________________
Cemento | ___________________ |  | __________________ | _________________________ |  |  | _______________________
| Tipo |  | Marca | Gravedad Específica |  |  | Peso / Bolsa en Kg
Requisitos de Diseño
Factor de Bolsa de Cemento / m3 |  |  | _________________________ |  | Clase de Concreto : |  |  | ________________________
Tamaño Máximo del Agregado |  |  | _________________________ |  | Revenimiento Límite (mm) : |  |  | ________________________
Máxima Agua / Cemento (litro / bolsa) |  |  | _________________________ |  | Resistencia a Compresión a los 28 días (Kg/cm2) |  |  | ________________________
Marca del Aditivo (Si existe) |  |  | _________________________
Diseño de Mezcla por m3 de Concreto
Volumen Absoluto de Cemento m3 |  |  | _____________________ |  | Aire Atrapado |  |  | _____________________
Volumen Absoluto de Cemento m3 |  |  | _____________________ |  | Volumen Absoluto de Agregados |  |  | _____________________
Volumen Absoluto de Agua m3 |  |  | _____________________ |  | Volumen Absoluto de Agregado Grueso |  |  | _____________________
Volumen Absoluto de Cemento + Agua m3 |  |  | _____________________ |  | Volumen Absoluto de Agregado Fino |  |  | _____________________
|  | Volumen Absoluto m3 |  | Peso No Corregido Kg |  |  | Peso Corregido Kg
Cemento
Agregado Fino (AF)
Agregado Grueso (AG)
Agua
Tamaño Nominal de los Agregados
Colado Prueba (Kg) | ______________ |  |  | 19 mm (3/4") | 25 mm (1") | 37.5 mm (1½") | 50 mm (2") | 63 mm ( 2½")
Cemento (Kg) | ______________ | Agreg. Fino (Kg) | ______________ | Concreto sin Aire Incluido
Agreg. Grueso (Kg) | ______________ | Agua (Kg) | ______________ | 2 | 1.5 | 1 | 0.5 | 0.3
Concreto con Aire Incluido
|  |  |  | 6 | 5 | 4.5 | 4 | 3.5
Resultado del Ensayo |  | ______________________ |  | Peso Total de la Colada |  |  | ______________________ |  | Kg
Relación A / C |  | ______________________ |  | Resistencia Compresión a los 7 dias |  |  | ______________________ |  | Kg/cm2
Revenimiento mm |  | ______________________ |  | Resistencia Compresión a los 28 dias |  |  | ______________________ |  | Kg/cm2
Masa Unitaria kg/m3 (De Colado Prueba) |  | ______________________ |  | Contenido de Aire |  |  | ______________________
Observaciones :
Ensayado por :___________________________________________ |  |  |  | Revisado por : ______________________________________________________
Firma : _________________________________________________ |  |  |  | Firma : ____________________________________________________________
| Representante Contratista |  |  |  | Representante Supervisor

## RC-008 (hidden)
MINISTERIO DE TRANSPORTES, COMUNICACIONES, VIVIENDA Y CONSTRUCCION
PROYECOT ESPECIAL REHABILITACION INFRAESTRUCTURA DE TRANSPORTES
PROGRAMA REHABILITACION DE TRANSPORTES - JBIC
|  | SUPERVISION | [6 empty] | CONTRATISTA
LABORATORIO MECANICA DE SUELOS CONCRETOS Y PAVIMENTOS
|  | OBRA | : LA OROYA - HUANCAYO Y JAUJA - TARMA |  |  |  |  | REVISADO | :
|  | TRAMO | : 1, LA OROYA - PUENTE MATACHICO |  |  |  |  | INGº RESP. | :
|  | CANTERA | : |  |  |  |  | FECHA | : | 0
|  | AVANCE | : |  |  |  |  | REG. No | : | IC-005
CUADRO ESTADISTICO DE RESISTENCIA A LA COMPRESION DEL CONCRETO HIDRAULICO
OBRAS DE ARTE Y DRENAJE
A 7 días, 14 días y 28 días
DISEÑO : | f'c = 175 kg/cm2
ORDEN | ESTRUCTURA | ELEMENTO | FECHA |  | UBICACIÓN | RESISTENCIA | SLUMP | RESISTENCIA | % | PROMEDIO | INTERVALO | RESISTENCIA
|  |  | MODELO | ROTURA | PROGRESIVA | TESTIGO | ( pulg ) | DISEÑO | RESISTENCIA | 2 VALORES | R | REQUERIDA
[6 empty] | ( kg/ cm2 ) |  |  | OBTENIDA |  |  | %
|  |  | n |  | 0 |  |  | Nº DATOS
|  |  | S |  | 0 |  |  | SUMATORIA
|  |  | Xp |  | #DIV/0! |  |  | DESVIACION STANDARD
|  |  | MIN |  | 0 |  |  | PROMEDIO
|  |  | MAX |  | 0 |  |  | D.STANDARD INTERVALO
|  |  | DESV. ESTANDAR |  | #DIV/0! |  |  | COEF. VARIACION PRODUCCION
|  |  | VARIANZA |  | #DIV/0! |  |  | COEF. VARIACION LAB.
|  |  | COEF. VARIACION |  | #DIV/0!

## RC-009 (hidden)
MINISTERIO DE TRANSPORTES, COMUNICACIONES, VIVIENDA Y CONSTRUCCION
PROYECTO ESPECIAL REHABILITACION INFRAESTRUCTURA DE TRANSPORTES
PROGRAMA REHABILITACION DE TRANSPORTES - JBIC
SUPERVISION | [5 empty] | CONTRATISTA
RESUMEN DE LAS RESISTENCIAS DE LOS CILINDROS DE CONCRETO
Nombre del Tramo : | ZONA 2. TRAMO 1: LA OROYA - PTE. MATACHICO
Ubicación : | _________________________________ |  |  | Mezcla : | _________________________________
Fecha | Colada Nº. | Cilindro Nº. | Resistencia a Diferentes Edades (Kg / cm2) |  |  |  | Observaciones
|  |  | 7 Dias | 28 Dias | 90 Dias | 180 Dias
Revisado por : | _____________________________________________ |  |  |  | Firma : | _________________________________
Aprobado por : | _______________________________________________ |  |  |  | Firma : | _________________________________
Representante de Control de Calidad : |  |  | _______________________ |  | Firma : | _________________________________

## RC-010 (hidden)
MINISTERIO DE TRANSPORTES, COMUNICACIONES, VIVIENDA Y CONSTRUCCION
PROYECTO ESPECIAL REHABILITACION INFRAESTRUCTURA DE TRANSPORTES
PROGRAMA REHABILITACION DE TRANSPORTES - JBIC
SUPERVISION | [7 empty] | CONTRATISTA
REPORTE DE LOS CILINDROS DE CONCRETO
Nombre del tramo : | ZONA 2. TRAMO 1: LA OROYA - PTE. MATACHICO
Nombre Especificación : |  | AASHTO | _____________________ |  | ASTM | _____________________ |  | MTC | _____________________
Fecha de Fabricación : |  | _________________________________ |  |  |  | Laboratorio : | ______________________________________________
Ubicación de la Colada : |  | _________________________________ |  |  |  | Mezcla : | _________________________________________ ____
Tamaño Cilindro : | _________________________ |  | Asentamiento : | _______________________________________ |  |  | Contenido de Aire : |  | _______________________
Temperatura de Concreto: |  | ___________ | Temperatura Aire : |  | ____________ | Resistencia Diseño (fy) : |  | __________________________ |  | Kg/cm2
Cilindro Nº |  | Fecha de Ensayo |  | Edad (Dias) |  | Carga Total (Kg) |  | Esfuerzo (Kg/cm2)
Observaciones :
Cilindro Nº. | __________
Peso en Aire : | __________ | Gramos |  |  | Peso en Agua : |  | __________ | Gramos
Diferencia : | __________ | Gramos
Peso del Cilindro en Aire / Diferencia : S.G. = |  |  |  | ___________ | / | ___________ | = | ___________
Revisado por : | __________________________________________________________________ | [5 empty] | Firma : | ________________________________
Aprobado por : | __________________________________________________________________ | [5 empty] | Firma : | ________________________________
Representante de Control de Calidad : |  |  | ___________________________________________ |  |  |  | Firma : | ________________________________

## Lucumayo
RESUMEN DE ENSAYOS DE CONTROL DE CALIDAD
Cantera | Calicata | Muestra | Profundidad (m) | ANALISIS GRANULOMETRICO (% QUE PASA) | [14 empty] | Humedad Natural | Malla Nº 40 |  | CLASIFICACION |  | MDS | OCH | CBR |  | Particulas | Part. Alargadas | Caras de Fractura | Dos Caras Fracturada | Ensayo Part. Friables y Grumos / arcilla |  | Cant. de Part. Livianas |  | Ensayo de Adherencia |  | Ensayo de Riedel Weber |  | Gravedad Especifica |  | Absorcion % |  | EQUI. ARENA | ABRASION | DURABILIDAD |  | SALES SOLUBLES |  | SULFATOS |  | CLORUROS |  | Impurezas Organicas | Peso Volumetrico
|  |  |  | 3" | 2" | 1 1/2" | 1" | 3/4" | 1/2" | 3/8" | 1/4" | N° 4 | No 10 | Nº 20 | No 40 | Nº 60 | Nº 100 | No 200 |  | LL | IP | AASHTO | SUCS | DENS. | OPT. | 100% | 95% | Chatas | Alarg. | Una | Dos | Grueso | Fino | Grueso | Fino | Agregado | Retenido | Agregado | Despl.parcial | Grueso | Fino | Grueso | Fino | ARENA |  | Grueso | Fino | Grueso | Fino | Fino | Grueso | Fino | Grueso | Fino | Fino | Grueso
LUCUMAYO | CCL-01 | M-01 | 0 A 1.40 | 100 | 91.5 | 86.9 | 77.5 | 70.5 | 60.9 | 55.7 | 50.4 | 42.1 | 32.7 | 22 | 12.3 | 8.1 | 3.8 | 1.6 | 5.76 | NP | NP | A-1-a(0) | GP | 2.182 | 5.4 | 104 | 75 | 4.36 | 4.21 | 86.2 | 61.2 | 0.21 | 0.19 | 0.4 | 0.3 | Grueso | +96 (reten) | Fino | 5 | 2.746 | 2.725 | 0.95 | 0.843 | 69.6 | 16.4 | 4.13 | 3.53 | 0.18 | 0.34 | 0.0091 | 0.0089 | 0.0072 | 0.0078 | Grado 2 | 1738 | 1828
| CCL-02 | M-01 | 0 A 1.50 | 100 | 89.5 | 82.5 | 75.4 | 67.5 | 61.3 | 54.2 | 45.5 | 40 | 28.4 | 18.6 | 12.6 | 6.5 | 4 | 1.9 |  | NP | NP | A-1-a(0) | GW
| CCL-03 | M-01 | 0 A 1.50 | 100 | 89.2 | 85.6 | 76.4 | 70.4 | 62.5 | 54.2 | 48.9 | 41.5 | 31.6 | 21.4 | 13.7 | 9.3 | 4.9 | 1.7 | 4.13 | NP | NP | A-1-a(0) | GW | 2.186 | 5.5 | 106 | 81 | 4.09 | 4.2 | 88.2 | 62.8 | 0.74 | 1.5 | 0.43 | 0.37 | Grueso | +97(reten) | Fino | 6 | 2.746 | 2.703 | 0.92 | 0.806 | 73.2 | 14.4 | 3.78 | 3.62 | 0.25 | 0.16 | 0.009 | 0.0087 | 0.0072 | 0.0072 | Grado 2 | 1789 | 1858
| CCL-04 | M-01 | 0 A 1.60 | 100 | 90.34148 | 85.02993 | 76.69608 | 72.07902 | 64.16957 | 59.68112 | 52.24753 | 46.473 | 30.31937 | 18.97496 | 10.74512 | 6.917713 | 4.448478 | 1.5 |  | NP | NP | A-1-a(0) | GW
| CCL-05 | M-01 | 0 A 1.30 | 100 | 96.4 | 90.5 | 82.7 | 75.3 | 63.1 | 57.7 | 48.8 | 43.6 | 32.2 | 22.9 | 13.4 | 7.1 | 4.2 | 1.9 | 7.05 | NP | NP | A-1-a(0) | GP | 2.178 | 5.2 | 106 | 81 | 4.43 | 4.04 | 87.3 | 62 | 0.7 | 1.85 | 0.41 | 0.4 | Grueso | +98(reten) | Fino | 5 | 2.746 | 2.707 | 0.94 | 0.838 | 70.2 | 18.8 | 4.7 | 4.26 | 0.34 | 0.42 | 0.009 | 0.0087 | 0.0073 | 0.0074 | Grado 2 | 1736 | 1847
| CCL-06 | M-01 | 0 A 1.40 | 100 | 93.5 | 86.4 | 78.6 | 73.9 | 65.7 | 62.1 | 53.2 | 48.6 | 33.4 | 22.8 | 15.7 | 9.4 | 6.2 | 1.8 |  | NP | NP | A-1-a(0) | GW
| CCL-07 | M-01 | 0 A 2.00 | 100 | 84.78605 | 76.90258 | 63.94307 | 58.14391 | 49.29628 | 44.24859 | 37.62705 | 33.54353 | 22.81044 | 14.67451 | 8.533891 | 6.142757 | 4.373724 | 1.6 | 5.27 | NP | NP | A-1-a(0) | GW | 2.185 | 5.3 | 111 | 80 | 4.21 | 4.35 | 86.7 | 61.8 | 0.57 | 1.3 | 0.45 | 0.41 | Grueso | +95(reten) | Fino | 5 | 2.749 | 2.716 | 0.99 | 0.825 | 71.8 | 20 | 4.48 | 3.98 | 0.46 | 0.4 | 0.009 | 0.0087 | 0.0075 | 0.0078 | Grado 2 | 1752 | 1887
| CCL-08 | M-01 | 0 A 1.40 | 100 | 86.5 | 81.1 | 64.3 | 54.7 | 47.6 | 39.7 | 33.4 | 29.6 | 20.9 | 13.5 | 7.3 | 5 | 3.9 | 1.8 | 6.51 | NP | NP | A-1-a(0) | GW | 2.201 | 5.9 | 104 | 85 | 4.77 | 4.64 | 87.5 | 62.3 | 0.58 | 1.87 | 0.41 | 0.4 | Grueso | +97(reten) | Fino | 4 | 2.749 | 2.706 | 0.94 | 0.881 | 69.1 | 14.9 | 4.63 | 5.1 | 0.39 | 0.35 | 0.009 | 0.0089 | 0.0073 | 0.0074 | Grado 2 | 1773 | 1855
| CCL-09 | M-01 | 0 A 1.30 | 100 | 81.54731 | 71.87128 | 65.11046 | 60.34997 | 55.79107 | 53.83726 | 50.51888 | 47.99132 | 39.26409 | 29.26329 | 17.88968 | 11.7524 | 6.484932 | 2 |  | NP | NP | A-1-a(0) | GP
| CCL-09 | M-02 | 1.30 A 2.00 | 100 | - | - | - | - | - | - | - | 100 | 65.28775 | 35.65293 | 15.61912 | 8.066409 | 3.575064 | 1.877215 |  | NP | NP | A-1-b(0) | SP
| CCL-10 | M-01 | 0 A 0.50 | 100 | 91.4 | 83.5 | 72.6 | 63.7 | 54.6 | 46.3 | 39.2 | 32.7 | 21.1 | 12.8 | 10.8 | 9.1 | 5.1 | 1.9 |  | NP | NP | A-1-a(0) | GP
| CCL-11 | M-01 | 0 A 1.20 | 100 | 88.5 | 82.4 | 73.2 | 66.1 | 53.8 | 47.3 | 40.5 | 35.2 | 26.9 | 18.7 | 12.7 | 10.4 | 8.4 | 1.9 |  | NP | NP | A-1-a(0) | GW
| CCL-12 | M-01 | 0 A 0.60 | 100 | 85.70664 | 73.27095 | 58.79336 | 50.99419 | 39.55643 | 34.96597 | 27.81161 | 24.09626 | 15.04393 | 9.529518 | 5.664893 | 3.96428 | 2.673769 | 2.024812 |  | NP | NP | A-1-a(0) | GW
| CCL-13 | M-01 | 0 A 1.30 | 100 | 90 | 82.2 | 72.4 | 62.1 | 54.6 | 47.2 | 35.1 | 28.5 | 19.1 | 12.9 | 8.6 | 5 | 3 | 1.6 |  | NP | NP | A-1-a(0) | GW
| CCL-14 | M-01 | 0 A 1.70 | 100 | 84.28729 | 80.89936 | 72.72931 | 59.87472 | 45.68169 | 38.55729 | 28.92332 | 23.38832 | 16.13604 | 10.44489 | 5.075378 | 2.38921 | 0.81961 | 0.4833681 |  | NP | NP | A-1-a(0) | GW
| CCL-15 | M-01 | 0 A 1.70 | 100 | 97.1 | 85.6 | 74.5 | 65 | 57.2 | 47.8 | 41.3 | 35.7 | 25 | 17.3 | 12.6 | 8.7 | 6.4 | 1.8 |  | NP | NP | A-1-a(0) | GW-GM
| CCL-16 | M-01 | 0 A 0.60 | 100 | 93.1 | 86.4 | 77.5 | 66.9 | 58.1 | 49.6 | 42.5 | 37.6 | 28.4 | 19.7 | 15.4 | 10.9 | 7.2 | 1.5 |  | NP | NP | A-1-a(0) | GW
| CCL-17 | M-01 | 0 A 1.60 | 100 | 89.81999 | 84.96054 | 79.51583 | 75.08202 | 68.75055 | 64.51184 | 59.01392 | 55.00576 | 41.86173 | 29.09113 | 16.43586 | 9.842151 | 4.804939 | 1.7 |  | NP | NP | A-1-a(0) | SP
| CCL-18 | M-01 | 0 A 1.40 | 100 | 90.57833 | 83.66801 | 72.58852 | 66.36759 | 56.35501 | 51.00403 | 44.70103 | 40.33489 | 29.39018 | 21.87688 | 15.62301 | 12.57409 | 9.124032 | 1.8 |  | NP | NP | A-1-a(0) | GW-GM

## Chaullay
RESUMEN DE ENSAYOS DE CONTROL DE CALIDAD
Cantera | Calicata | Muestra | Profundidad (m) | ANALISIS GRANULOMETRICO (% QUE PASA) | [14 empty] | Humedad Natural | Malla Nº 40 |  | CLASIFICACION |  | MDS | OCH | CBR |  | Particulas | Part. Alargadas | Caras de Fractura | Dos Caras Fracturada | Ensayo Part. Friables y Grumos / arcilla |  | Gravedad Especifica |  | Absorcion % |  | EQUI. ARENA | ABRASION | DURABILIDAD |  | SALES SOLUBLES |  | SULFATOS |  | CLORUROS |  | Impurezas Organicas | Peso Volumetrico
|  |  |  | 3" | 2" | 1 1/2" | 1" | 3/4" | 1/2" | 3/8" | 1/4" | N° 4 | No 10 | Nº 20 | No 40 | Nº 60 | Nº 100 | No 200 |  | LL | IP | AASHTO | SUCS | DENS. | OPT. | 100% | 95% | Chatas | Alarg. | Una cara | Dos ó mas | Grueso | Fino | Grueso | Fino | Grueso | Fino | ARENA |  | Grueso | Fino | Grueso | Fino | Fino | Grueso | Fino | Grueso | Fino | Fino | Grueso
CHAULLAY | CCCH-01 | M-01 | 0 A 1.20 | 100 | 84.83611 | 72.22155 | 62.98849 | 56.35759 | 48.11519 | 43.20146 | 38.51228 | 35.67235 | 27.23212 | 18.13456 | 9.093497 | 5.494955 | 3.14099 | 1.8 | 3.73 | NP | NP | A-1-a(0) | GP | 2.18 | 5.5 | 103.8 | 76 | 4.33 | 4.29 | 86.3 | 62.5 | 0.17 | 0.74 | 2.739 | 2.705 | 0.86 | 0.648 | 89.9 | 17.9 | 3.75 | 3.51 | 0.042 | 0.03 | 0.0197 | 0.0089 | 0.0079 | 0.0073 | Grado 2 | 1770 | 1855
| CCCH-02 | M-01 | 0 A 2.00 | 100 | 83.06901 | 69.46584 | 58.78181 | 54.50527 | 49.03189 | 45.79165 | 41.55891 | 38.56679 | 31.15851 | 26.55667 | 18.12886 | 11.68288 | 5.537031 | 1.6 |  | NP | NP | A-1-a(0) | GP
| CCCH-03 | M-01 | 0 A 1.20 | 100 | 85.54427 | 72.74596 | 62.78895 | 57.43035 | 50.98758 | 47.53565 | 43.02447 | 39.63485 | 26.12368 | 12.37372 | 4.394169 | 2.244139 | 0.9407038 | 0.5150108 | 5.46 | NP | NP | A-1-a(0) | GP | 2.194 | 5.1 | 106 | 82 | 4.78 | 4.39 | 87.9 | 63.7 | 0.66 | 0.97 | 2.743 | 2.741 | 0.88 | 0.755 | 90.3 | 20.1 | 3.54 | 3.5 | 0.055 | 0.06 | 0.0199 | 0.009 | 0.008 | 0.0072 | Grado 2 | 1736 | 1828
| CCCH-04 | M-01 | 0 A 1.30 | 100 | 92.78937 | 85.81538 | 76.37753 | 67.32944 | 58.28136 | 51.50225 | 43.37289 | 38.11108 | 27.06912 | 21.37152 | 13.39397 | 10.35708 | 7.663491 | 1.9 |  | NP | NP | A-1-a(0) | GW
| CCCH-05 | M-01 | 0 A 2.00 | 100 | 87.61052 | 80.59213 | 70.96361 | 66.64817 | 60.33742 | 57.06604 | 52.01977 | 47.95954 | 31.31317 | 18.66212 | 11.61939 | 8.707122 | 6.318037 | 1.5 | 6.66 | NP | NP | A-1-a(0) | GP | 2.183 | 5.3 | 106 | 80 | 4.25 | 4.48 | 87.7 | 61.2 | 0.64 | 0.93 | 2.746 | 2.738 | 0.94 | 0.843 | 90 | 18.4 | 3.68 | 3.32 | 0.064 | 0.06 | 0.0196 | 0.009 | 0.0082 | 0.007 | Grado 2 | 1793 | 1816
| CCCH-06 | M-01 | 0 A 1.00 | 100 | 95 | 83.7 | 75.1 | 67.4 | 62.8 | 59 | 51 | 47.6 | 30.9 | 21.7 | 13.2 | 6.9 | 4.5 | 1.7 | 4.41 | NP | NP | A-1-a(0) | GW | 2.186 | 5.4 | 104 | 84 | 3.85 | 3.92 | 88.2 | 62.3 | 0.54 | 0.87 | 2.744 | 2.739 | 0.86 | 0.747 | 91 | 18.2 | 3.76 | 3.66 | 0.065 | 0.041 | 0.0197 | 0.009 | 0.008 | 0.0074 | Grado 2 | 1726 | 1818
| CCCH-07 | M-01 | 0 A 1.00 | 100 | 95 | 87.2 | 78.5 | 69.1 | 60.1 | 53.7 | 45.6 | 39.3 | 29.8 | 20.7 | 14.7 | 9.2 | 7.5 | 2 | 6.79 | NP | NP | A-1-a(0) | GW | 2.19 | 5.4 | 112 | 92 | 4.18 | 3.86 | 86.3 | 62.4 | 0.48 | 0.97 | 2.747 | 2.716 | 0.85 | 0.825 | 89.6 | 23 | 3.49 | 3.83 | 0.067 | 0.061 | 0.0196 | 0.0088 | 0.0078 | 0.0072 | Grado 2 | 1781 | 1861

## Platanal
RESUMEN DE ENSAYOS DE CONTROL DE CALIDAD
Cantera | Calicata | Muestra | Profundidad (m) | ANALISIS GRANULOMETRICO (% QUE PASA) | [14 empty] | Humedad Natural | Malla Nº 40 |  | CLASIFICACION |  | MDS | OCH | CBR |  | Particulas | Part. Alargadas | Caras de Fractura | Dos Caras Fracturada | Ensayo Part. Friables y Grumos / arcilla |  | Gravedad Especifica |  | Absorcion % |  | EQUI. ARENA | ABRASION | DURABILIDAD |  | SALES SOLUBLES |  | SULFATOS |  | CLORUROS |  | Impurezas Organicas | Peso Volumetrico
|  |  |  | 3" | 2" | 1 1/2" | 1" | 3/4" | 1/2" | 3/8" | 1/4" | N° 4 | No 10 | Nº 20 | No 40 | Nº 60 | Nº 100 | No 200 |  | LL | IP | AASHTO | SUCS | DENS. | OPT. | 100% | 95% | Chatas | Alarg. | Una | Dos | Grueso | Fino | Grueso | Fino | Grueso | Fino | ARENA |  | Grueso | Fino | Grueso | Fino | Fino | Grueso | Fino | Grueso | Fino | Fino | Grueso
PLATANAL | CCP-01 | M-01 | 0 A 1.50 | 100 | 89.5746 | 80.39446 | 64.39437 | 56.80699556 | 48.13364 | 44.29652 | 39.74989 | 37.01322 | 29.16992 | 19.88467 | 10.59478 | 5.900713 | 2.578199 | 1.337381 | 4.35 | NP | NP | A-1-a(0) | GP | 2.177 | 5.2 | 102.5 | 83 | 4.57 | 3.93 | 86.1 | 62.3 | 0.36 | 0.83 | 2.677 | 2.699 | 0.87 | 0.761 | 80.4 | 14.2 | 2.64 | 2.09 | 0.066 | 0.063 | 0.009 | 0.0091 | 0.0075 | 0.0072 | Grado 2 | 1725 | 1814
| CCP-02 | M-01 | 0 A 1.50 | 100 | 85.34093 | 75.74539 | 68.17807 | 65.40851 | 62.56902 | 60.19111 | 56.97395 | 54.40022 | 45.12191 | 30.86783 | 16.4236 | 9.641473 | 4.124013 | 1.5 |  | NP | NP | A-1-a(0) | SP
| CCP-03 | M-01 | 0 A 1.40 | 100 | 87.5 | 82.5 | 72 | 62 | 52.2 | 46 | 41.5 | 36.8 | 28.2 | 20.15 | 12.5 | 8.5 | 6.2 | 1.8 | 5.48 | NP | NP | A-1-a(0) | GW | 2.185 | 5.3 | 105.2 | 90 | 4.39 | 3.97 | 86.2 | 60.7 | 0.66 | 0.9 | 2.705 | 2.712 | 0.8 | 0.861 | 81.8 | 19.6 | 2.22 | 2.03 | 0.045 | 0.065 | 0.0093 | 0.009 | 0.0071 | 0.0072 | Grado 2 | 1793 | 1840
| CCP-04 | M-01 | 0 A 1.00 | 100 | 90.1 | 83 | 65.4 | 57.6 | 49.3 | 45.3 | 40.5 | 37.4 | 28.7 | 18.2 | 11.6 | 6.3 | 3.5 | 1.7 |  | NP | NP | A-1-a(0) | GP
| CCP-05 | M-01 | 0 A 1.30 | 100 | 93.8 | 86.7 | 75.1 | 66.9 | 52.6 | 44.8 | 39.6 | 37.1 | 30.4 | 22.7 | 15.5 | 10.5 | 6.8 | 1.9 | 6.26 | NP | NP | A-1-a(0) | GP | 2.184 | 5.9 | 103 | 82 | 3.77 | 3.26 | 87.4 | 61 | 0.58 | 0.94 | 2.694 | 2.714 | 0.82 | 0.771 | 80 | 20.4 | 2.42 | 2.51 | 0.064 | 0.063 | 0.0091 | 0.009 | 0.0072 | 0.0073 | Grado 2 | 1771 | 1844
| CCP-06 | M-01 | 0 A 1.50 | 100 | 90.93384 | 85.20784 | 82.19573 | 76.90217 | 69.58064 | 65.27123 | 58.20321 | 53.31225 | 39.70517 | 30.53162 | 21.59874 | 14.62899 | 7.098044 | 2 |  | NP | NP | A-1-a(0) | SP
| CCP-07 | M-01 | 0 A 1.40 | 100 | 79.56611 | 73.28832 | 63.62301 | 56.07101 | 45.90845 | 41.04472 | 34.81355 | 30.88216 | 20.6012 | 12.82046 | 6.876056 | 4.170874 | 2.249877 | 1.549076 | 7.16 | NP | NP | A-1-a(0) | GW | 2.195 | 5.3 | 111 | 89 | 3.78 | 3.33 | 86.2 | 62.2 | 0.81 | 0.8 | 2.688 | 2.702 | 0.75 | 0.801 | 81.2 | 13.6 | 2.92 | 2.3 | 0.064 | 0.056 | 0.0091 | 0.009 | 0.0075 | 0.0075 | Grado 2 | 1706 | 1872
| CCP-08 | M-01 | 0 A 1.70 | 100 | 90.1 | 85.2 | 75.4 | 67 | 58.8 | 51.4 | 44.6 | 39.2 | 28.1 | 19.8 | 15.9 | 11.9 | 8.7 | 1.9 | 4.5 | NP | NP | A-1-a(0) | GW | 2.183 | 5.6 | 106 | 82 | 3.76 | 3.95 | 87.2 | 61.7 | 0.54 | 0.96 | 2.682 | 2.709 | 0.7 | 0.912 | 81.3 | 15.5 | 2.98 | 2.39 | 0.064 | 0.064 | 0.0093 | 0.009 | 0.0075 | 0.0073 | Grado 2 | 1757 | 1849
| CCP-09 | M-01 | 0 A 1.30 | 100 | 90.7 | 83.6 | 73.9 | 65.8 | 50.5 | 43.2 | 38.1 | 34.6 | 30.3 | 23.8 | 17.7 | 10.5 | 5.4 | 1.6 |  | NP | NP | A-1-a(0) | GP
| CCP-10 | M-01 | 0 A 1.60 | 100 | 82.2931 | 65.68257 | 53.43813 | 45.48215 | 37.16719 | 33.76164 | 29.85157 | 27.1834 | 18.49536 | 10.81623 | 6.042264 | 3.832861 | 2.026797 | 1.343361 |  | NP | NP | A-1-a(0) | GW
| CCP-11 | M-01 | 0 A 1.00 | 100 | 87.63177 | 73.41728 | 56.56781 | 48.31336 | 39.03719 | 35.12955 | 30.52283 | 27.95956 | 21.48376 | 14.21022 | 7.50431 | 4.861184 | 2.78004 | 1.86074 |  | NP | NP | A-1-a(0) | GW
| CCP-12 | M-01 | 0 A 1.60 | 100 | 94.1 | 86.2 | 75.4 | 68.5 | 54.6 | 44 | 37.5 | 33.5 | 25.7 | 20.2 | 12.4 | 10 | 6.2 | 2 |  | NP | NP | A-1-a(0) | GP

## Uchumayo
RESUMEN DE ENSAYOS DE CONTROL DE CALIDAD
Cantera | Calicata | Muestra | Profundidad (m) | ANALISIS GRANULOMETRICO (% QUE PASA) | [14 empty] | Humedad Natural | Malla Nº 40 |  | CLASIFICACION |  | MDS | OCH | CBR |  | Particulas | Part. Alargadas | Caras de Fractura | Dos Caras Fracturada | Ensayo Part. Friables y Grumos / arcilla |  | Gravedad Especifica |  | Absorcion % |  | EQUI. ARENA | ABRASION | DURABILIDAD |  | SALES SOLUBLES |  | SULFATOS |  | CLORUROS |  | Impurezas Organicas | Peso Volumetrico
|  |  |  | 3" | 2" | 1 1/2" | 1" | 3/4" | 1/2" | 3/8" | 1/4" | N° 4 | No 10 | Nº 20 | No 40 | Nº 60 | Nº 100 | No 200 |  | LL | IP | AASHTO | SUCS | DENS. | OPT. | 100% | 95% | Chatas | Alarg. | Una | Dos | Grueso | Fino | Grueso | Fino | Grueso | Fino | ARENA |  | Grueso | Fino | Grueso | Fino | Fino | Grueso | Fino | Grueso | Fino | Fino | Grueso
UCHUMAYO | CCU-01 | M-01 | 0 A 1.70 | 100 | 93.21717 | 84.93416 | 78.75396 | 74.65092 | 69.79139 | 67.73987 | 64.8421 | 63.26499 | 55.0824 | 44.22326 | 31.00928 | 18.4585 | 8.179496 | 1.5 | 4.35 | NP | NP | A-1-b(0) | SP | 2.172 | 5.1 | 105.8 | 80 | 4.04 | 4.72 | 87.1 | 61.2 | 0.2 | 0.6 | 2.667 | 2.709 | 0.78 | 0.759 | 82.8 | 12 | 1.83 | 1.85 | 0.046 | 0.041 | 0.0085 | 0.0091 | 0.0074 | 0.0075 | Grado 2 | 1823 | 1828
| CCU-02 | M-01 | 0 A 1.80 | 100 | 91.76993 | 81.7196 | 74.22074 | 69.24225 | 63.34585 | 60.8566 | 57.34054 | 55.42693 | 54.41354 | 50.56129 | 36.10912 | 23.34217 | 11.29681 | 1.6 |  | NP | NP | A-1-b(0) | SP
| CCU-03 | M-01 | 0 A 1.80 | 100 | 90.92481 | 81.77252 | 73.61146 | 67.89541 | 61.51855 | 57.55366 | 50.78031 | 47.27799 | 39.34506 | 31.30171 | 16.56981 | 9.383893 | 2.469703 | 0.4514245 | 4.32 | NP | NP | A-1-a(0) | GP | 2.196 | 5.6 | 113 | 87 | 4.51 | 4.53 | 87.5 | 63.3 | 0.22 | 0.65 | 2.682 | 2.71 | 0.78 | 0.744 | 81.4 | 13 | 1.66 | 1.85 | 0.033 | 0.052 | 0.0087 | 0.009 | 0.0072 | 0.0074 | Grado 2 | 1826 | 1858
| CCU-04 | M-01 | 0 A 1.90 | 100 | 95.02814 | 89.27063 | 80.66368 | 74.63647 | 69.91085 | 68.05813 | 66.52201 | 65.70118 | 63.13626 | 53.77062 | 30.3906 | 16.02595 | 5.668143 | 1.1 |  | NP | NP | A-1-b(0) | SP
| CCU-05 | M-01 | 0 A 1.70 | 100 | 90.18449 | 79.66401 | 67.85558 | 59.0162 | 45.5131 | 38.72088 | 30.47802 | 26.46506 | 21.81115 | 18.27597 | 11.4302 | 6.755387 | 2.931275 | 1.664612 | 3.53 | NP | NP | A-1-a(0) | GP | 2.18 | 5.4 | 106.5 | 82 | 4.53 | 4.69 | 87.8 | 63.2 | 0.21 | 0.58 | 2.679 | 2.725 | 0.75 | 0.817 | 83.3 | 16.3 | 1.75 | 1.8 | 0.042 | 0.041 | 0.0088 | 0.0092 | 0.0071 | 0.0075 | Grado 2 | 1856 | 1847
| CCU-06 | M-01 | 0 A 1.80 | 100 | 87.43635 | 77.40946 | 71.65502 | 69.4921 | 68.01009 | 66.90193 | 65.88722 | 64.87252 | 59.16437 | 44.75985 | 26.90897 | 16.18117 | 6.649707 | 1.3 |  | NP | NP | A-1-b(0) | SP
| CCU-07 | M-01 | 0 A 1.70 | 100 | 91.85534 | 85.34649 | 74.56729 | 66.38819 | 59.68994 | 55.78119 | 51.78634 | 49.99555 | 44.59251 | 38.05893 | 22.71834 | 12.84062 | 5.13938 | 1.7 | 4.36 | NP | NP | A-1-a(0) | GP | 2.181 | 5.1 | 106 | 85 | 4.66 | 4.72 | 87.2 | 62.1 | 0.21 | 0.53 | 2.67 | 2.733 | 0.74 | 0.762 | 83.4 | 13.8 | 1.6 | 1.82 | 0.043 | 0.042 | 0.009 | 0.009 | 0.0074 | 0.008 | Grado 2 | 1830 | 1887
| CCU-08 | M-01 | 0 A 1.70 | 100 | 91.94373 | 84.07115 | 69.84803 | 64.02233 | 54.73269 | 50.20596 | 44.98381 | 42.13656 | 35.85958 | 28.72861 | 15.95595 | 8.48615 | 3.752913 | 1.8 | 4.58 | NP | NP | A-1-a(0) | GP | 2.18 | 5.4 | 106.5 | 82 | 4.48 | 4.64 | 86.6 | 65 | 0.22 | 0.75 | 2.665 | 2.726 | 0.73 | 0.818 | 83.3 | 15.8 | 1.79 | 1.74 | 0.043 | 0.04 | 0.0091 | 0.0088 | 0.0073 | 0.0075 | Grado 2 | 1826 | 1855
| CCU-09 | M-01 | 0 A 1.70 | 100 | 92.10612 | 84.39223 | 70.45581 | 64.74753 | 55.64515 | 51.20966 | 46.09278 | 43.30292 | 36.98222 | 29.80157 | 16.93995 | 9.418122 | 4.651915 | 1.4 |  | NP | NP | A-1-a(0) | GP
| CCU-10 | M-01 | 0 A 1.60 | 100 | 83.2261 | 70.37278 | 60.40992 | 52.99927 | 46.12674 | 43.66677 | 42.03704 | 41.12993 | 37.80548 | 32.54644 | 22.04024 | 13.74949 | 5.758258 | 1.9 |  | NP | NP | A-1-a(0) | GP
| CCU-11 | M-01 | 0 A 1.70 | 100 | 100 | 87.44852 | 66.71081 | 56.70664 | 49.33686 | 45.57033 | 41.22684 | 38.74485 | 33.78579 | 27.83381 | 14.7977 | 8.064019 | 3.560228 | 1.2 |  | NP | NP | A-1-a(0) | GP
| CCU-12 | M-01 | 0 A 1.70 | 100 | 87.79282 | 81.05824 | 74.90612 | 71.20513 | 67.74684 | 64.79819 | 62.08009 | 60.05365 | 55.01411 | 45.56369 | 26.61787 | 14.62325 | 6.004619 | 0.9 |  | NP | NP | A-1-b(0) | SP
| CCU-13 | M-01 | 0 A 2.00 | 100 | 91.15459 | 81.53086 | 71.24452 | 60.65316 | 48.81019 | 43.99307 | 38.23987 | 35.53681 | 29.93476 | 27.64001 | 17.38965 | 10.1655 | 4.558427 | 1.7 |  | NP | NP | A-1-a(0) | GP
| CCU-14 | M-01 | 0 A 1.00 | 100 | 97.21817 | 89.3403 | 67.33744 | 58.23652 | 49.50732 | 44.0156 | 39.27929 | 37.43273 | 35.64107 | 32.80835 | 22.22379 | 13.57826 | 5.318303 | 1.4 |  | NP | NP | A-1-a(0) | GP
| CCU-15 | M-01 | 0 A 1.70 | 100 | 95.80976 | 84.57484 | 64.94538 | 54.8213 | 42.64429 | 37.90565 | 32.92798 | 30.62194 | 27.86598 | 25.41111 | 16.98415 | 9.696568 | 4.078595 | 1.2 |  | NP | NP | A-1-a(0) | GW
| CCU-16 | M-01 | 0 A 1.70 | 100 | 96.64616 | 90.37278 | 74.74965 | 66.91999 | 55.00057 | 49.40279 | 43.66023 | 41.0423 | 33.24105 | 25.07663 | 14.89465 | 6.496536 | 3.299535 | 1.6 |  | NP | NP | A-1-a(0) | GP
| CCU-17 | M-01 | 0 A 1.50 | 100 | 88.2 | 77.7 | 69.6 | 63.8 | 58 | 55.7 | 53.4 | 52.2 | 46.4 | 38.4 | 26.5 | 16.1 | 7 | 1.7 |  | NP | NP | A-1-a(0) | SP
| CCU-18 | M-01 | 0 A 1.50 | 100 | 83.8 | 75.9 | 68.5 | 64.1 | 58.5 | 55.6 | 51.8 | 49.8 | 42.3 | 32.5 | 20.8 | 11.9 | 5.1 | 1.2 |  | NP | NP | A-1-a(0) | GP

## Vilcanota
RESUMEN DE ENSAYOS DE CONTROL DE CALIDAD
Cantera | Calicata | Muestra | Profundidad (m) | ANALISIS GRANULOMETRICO (% QUE PASA) | [14 empty] | Humedad Natural | Malla Nº 40 |  | CLASIFICACION |  | MDS | OCH | CBR |  | Particulas | Part. Alargadas | Caras de Fractura |  | Ensayo Part. Friables y Grumos / arcilla |  | Cant. de Part. Livianas |  | Ensayo de Adherencia |  | Ensayo de Riedel Weber |  | Gravedad Especifica |  | Absorcion % |  | EQUI. ARENA | ABRASION | DURABILIDAD |  | SALES SOLUBLES |  | SULFATOS |  | CLORUROS |  | Impurezas Organicas | Peso Volumetrico
|  |  |  | 3" | 2" | 1 1/2" | 1" | 3/4" | 1/2" | 3/8" | 1/4" | N° 4 | No 10 | Nº 20 | No 40 | Nº 60 | Nº 100 | No 200 |  | LL | IP | AASHTO | SUCS | DENS. | OPT. | 100% | 95% | Chatas | Alarg. | Una | Dos | Grueso | Fino | Grueso | Fino | Agregado | Retenido | Agregado | Despl. parcial | Grueso | Fino | Grueso | Fino | ARENA |  | Grueso | Fino | Grueso | Fino | Fino | Grueso | Fino | Grueso | Fino | Fino | Grueso
VILCANOTA | CCV-01 | M-01 | 0 A 1.50 | 100 | 85.8 | 75.5 | 67.5 | 61.4 | 53.7 | 49.6 | 44.3 | 41.1 | 31 | 18.4 | 8.5 | 4.4 | 1.7 | 0.4 | 2.38 | NP | NP | A-1-a(0) | GP | 2.171 | 5.8 | 104.3 | 87 | 3.69 | 3.52 | 86.6 | 60.7 | 0.16 | 0.63 | 0.48 | 0.43 | Grueso | +95 (reten) | Fino | 4 | 2.671 | 2.688 | 0.78 | 0.877 | 80.4 | 17.4 | 1.68 | 1.85 | 0.11 | 0.11 | 0.0085 | 0.0088 | 0.0074 | 0.0074 | Grado 2 | 1722 | 1825
| CCV-02 | M-01 | 0 A 1.50 | 100 | 81.7 | 73.6 | 65.7 | 60.9 | 52.9 | 48.9 | 43.5 | 40.5 | 31.4 | 19.7 | 9.2 | 4.4 | 1.6 | 0.4 |  | NP | NP | A-1-a(0) | GP
| CCV-03 | M-01 | 0 A 1.50 | 100 | 85.6 | 75.3 | 67.3 | 61.4 | 53.6 | 49.4 | 44.2 | 41 | 30.9 | 18.2 | 8.2 | 4.2 | 1.6 | 0.5 | 2.35 | NP | NP | A-1-a(0) | GP | 2.173 | 5.9 | 103.8 | 80 | 4.05 | 3.95 | 86.8 | 62.1 | 0.66 | 0.68 | 0.4 | 0.3 | Grueso | +96 (reten) | Fino | 5 | 2.66 | 2.692 | 0.76 | 0.847 | 79.9 | 19.2 | 1.94 | 2.07 | 0.1 | 0.15 | 0.0087 | 0.0087 | 0.0072 | 0.0076 | Grado 2 | 1787 | 1837
| CCV-04 | M-01 | 0 A 1.50 | 100 | 78.5 | 68.7 | 60 | 54.1 | 47.8 | 44.2 | 39.4 | 36.8 | 29.1 | 19.6 | 9.8 | 5.2 | 2.1 | 0.8 |  | NP | NP | A-1-a(0) | GP
| CCV-05 | M-01 | 0 A 1.50 | 100 | 82.5 | 70.4 | 61.6 | 54.5 | 48.5 | 44.7 | 40.1 | 37.2 | 28.6 | 18.2 | 8.9 | 5 | 2.1 | 0.9 | 2.47 | NP | NP | A-1-a(0) | GP | 2.2 | 5.3 | 112.4 | 89.4 | 3.79 | 3.7 | 87.7 | 63.1 | 0.62 | 0.55 | 0.33 | 0.42 | Grueso | +97 (reten) | Fino | 6 | 2.679 | 2.683 | 0.75 | 0.806 | 79.8 | 16.2 | 2.01 | 1.75 | 0.15 | 0.15 | 0.0088 | 0.009 | 0.0071 | 0.0079 | Grado 2 | 1707 | 1835
| CCV-06 | M-01 | 0 A 1.50 | 100 | 78.4 | 68.5 | 59.8 | 54 | 47.7 | 44 | 39.3 | 36.7 | 29 | 19.4 | 9.6 | 5.1 | 2 | 0.9 |  | NP | NP | A-1-a(0) | GP
| CCV-07 | M-01 | 0 A 1.50 | 100 | 82 | 72.6 | 64.4 | 58.8 | 51.5 | 47.6 | 42.4 | 39.5 | 30.5 | 19.2 | 9.2 | 4.7 | 1.8 | 0.6 | 2.78 | NP | NP | A-1-a(0) | GP | 2.192 | 5.4 | 101.4 | 86 | 3.92 | 4.36 | 86.8 | 63 | 0.54 | 0.87 | 0.31 | 0.37 | Grueso | +97 (reten) | Fino | 5 | 2.677 | 2.685 | 0.7 | 0.832 | 79.6 | 20.8 | 1.99 | 2.04 | 0.14 | 0.15 | 0.009 | 0.0091 | 0.0074 | 0.0078 | Grado 2 | 1729 | 1840
| CCV-08 | M-01 | 0 A 1.50 | 100 | 79.8 | 69.2 | 60.5 | 54.2 | 48 | 44.3 | 39.6 | 36.9 | 28.9 | 19.1 | 9.4 | 5.1 | 2.1 | 0.9 | 2.76 | NP | NP | A-1-a(0) | GP | 2.186 | 5.4 | 101.7 | 83 | 4.08 | 3.96 | 87.1 | 62.7 | 0.54 | 0.85 | 0.46 | 0.41 | Grueso | +96 (reten) | Fino | 5 | 2.664 | 2.686 | 0.68 | 0.832 | 80.7 | 18.5 | 1.96 | 1.88 | 0.18 | 0.17 | 0.0091 | 0.0087 | 0.0073 | 0.0075 | Grado 2 | 1751 | 1819
| CCV-09 | M-01 | 0 A 1.50 | 100 | 88.90948 | 80.377 | 73.21277 | 68.27515 | 58.75685 | 54.30365 | 48.41419 | 44.84483 | 33.26528 | 18.49707 | 7.808823 | 3.599932 | 1.138409 | 0.03842109 |  | NP | NP | A-1-a(0) | GP
| CCV-10 | M-01 | 0 A 1.50 | 100 | 81.9 | 72.5 | 64.2 | 58.8 | 51.4 | 47.4 | 42.4 | 39.4 | 30.4 | 19.1 | 9 | 4.6 | 1.7 | 0.6 |  | NP | NP | A-1-a(0) | GP
| CCV-11 | M-01 | 0 A 1.50 | 100 | 84.6 | 73.8 | 65.5 | 59.1 | 51.9 | 47.9 | 42.9 | 39.8 | 30.2 | 18.3 | 8.5 | 4.6 | 1.8 | 0.6 |  | NP | NP | A-1-a(0) | GP
| CCV-12 | M-01 | 0 A 1.50 | 100 | 82.63929 | 70.64449 | 61.87562 | 54.55193 | 48.55638 | 44.94305 | 40.13639 | 37.28603 | 28.76909 | 18.39395 | 9.125717 | 5.178876 | 2.171201 | 0.8491889 |  | NP | NP | A-1-a(0) | GP
| CCV-13 | M-01 | 0 A 1.50 | 100 | 90.4 | 82.9 | 73.9 | 67.3 | 59.2 | 55 | 50.1 | 47.4 | 38.9 | 28.3 | 15.3 | 8.2 | 3.1 | 1.4 |  | NP | NP | A-1-a(0) | GP
| CCV-14 | M-01 | 0 A 1.50 | 100 | 74.3985 | 66.79354 | 58.15609 | 53.58201 | 47.13168 | 43.47908 | 38.66075 | 36.25159 | 28.51616 | 20.81112 | 10.56345 | 5.281675 | 1.966382 | 0.814817 |  | NP | NP | A-1-a(0) | GP
| CCV-15 | M-01 | 0 A 1.60 | 100 | 87.8 | 78.8 | 69.9 | 63.1 | 55.7 | 51.7 | 46.8 | 44 | 35.5 | 25 | 13.2 | 7.2 | 2.8 | 1.2 |  | NP | NP | A-1-a(0) | GP
| CCV-16 | M-01 | 0 A 1.50 | 100 | 84.5 | 75.8 | 67 | 60.7 | 53.5 | 49.6 | 44.7 | 42.1 | 34 | 23.9 | 12.6 | 6.7 | 2.6 | 1.1 |  | NP | NP | A-1-a(0) | GP
| CCV-17 | M-01 | 0 A 1.50 | 100 | 81.3 | 70.8 | 62.2 | 56 | 49.4 | 45.6 | 40.8 | 38 | 29.4 | 18.9 | 9.2 | 4.9 | 2 | 0.8 |  | NP | NP | A-1-a(0) | GP
| CCV-18 | M-01 | 0 A 1.50 | 100 | 82.33929 | 70.24449 | 61.37562 | 54.45193 | 48.35638 | 44.54305 | 40.03639 | 37.18603 | 28.46909 | 17.99395 | 8.625717 | 4.878876 | 2.071201 | 0.9491889 |  | NP | NP | A-1-a(0) | GP

## Cerro km 90+400
RESUMEN DE ENSAYOS DE CONTROL DE CALIDAD
Cantera | Trinchera | Muestra | Profundidad (m) | ANALISIS GRANULOMETRICO (% QUE PASA) | [12 empty] | Humedad Natural | Malla Nº 40 |  |  | CLASIFICACION |  | ABRASION | PESO ESPECIFICO
|  |  |  | 3" | 2" | 1 1/2" | 1" | 3/4" | 1/2" | 3/8" | N° 4 | No 10 | Nº 20 | No 40 | Nº 100 | No 200 |  | LL | LP | IP | AASHTO | SUCS
Km 90+400 | T-01 | 01 | 0.00- 20.00 | 100 | 92 | 82.7 | 73.3 | 72.3 | 63.2 | 58 | 49.7 | 35.4 | 22.8 | 17.3 | 13.2 | 12.2 | 5.17 | 24.3 | 16.5 | 7.8 | A-2-4 (0) | GC | 17.9 | 2.585
| T-02 | 01 | 0.00- 20.00 | 100 | 91.7 | 82.2 | 73.2 | 70.8 | 61.4 | 55.7 | 42.2 | 30.1 | 22 | 16.8 | 13.4 | 11.6 | 7.76 | 24 | 16.6 | 7.4 | A-2-4 (0) | GW-GC | 13.7 | 2.597
| T-03 | 01 | 0.00- 20.00 | 100 | 92.9 | 82.9 | 73.5 | 71.1 | 61.5 | 55.8 | 43.4 | 31.5 | 22.4 | 17 | 13.5 | 11.7 | 8.07 | 24.5 | 16.5 | 8 | A-2-4 (0) | GW-GC | 16.2 | 2.594
| T-04 | 01 | 0.00- 20.00 | 100 | 95.5 | 84.6 | 76 | 73.6 | 74.1 | 56.6 | 44.5 | 32.1 | 23.2 | 17.4 | 14.7 | 12.5 | 5.36 | 24.2 | 16.2 | 8 | A-2-4 (0) | GC | 14.6 | 2.595
| T-05 | 01 | 0.00- 20.00 | 100 | 95.5 | 83.4 | 74.8 | 72.1 | 62.3 | 54.4 | 42.5 | 30.5 | 22.4 | 16.1 | 13.7 | 11.7 | 4.82 | 24.2 | 16.2 | 8 | A-2-4 (0) | GW-GC | 12.9 | 2.587

## Cerro km 118+640
RESUMEN DE ENSAYOS DE CONTROL DE CALIDAD
Cantera | Trinchera | Muestra | Profundidad (m) | ANALISIS GRANULOMETRICO (% QUE PASA) | [12 empty] | Humedad Natural | Malla Nº 40 |  |  | CLASIFICACION |  | ABRASION | PESO ESPECIFICO
|  |  |  | 3" | 2" | 1 1/2" | 1" | 3/4" | 1/2" | 3/8" | N° 4 | No 10 | Nº 20 | No 40 | Nº 100 | No 200 |  | LL | LP | IP | AASHTO | SUCS
Km 118+640 | T-01 | 01 | 0.00- 20.00 | 100 | 92.8 | 82.1 | 73.2 | 71.2 | 61.2 | 52.7 | 43.4 | 33.5 | 22.9 | 15.7 | 11.3 | 9.3 | 6.42 | 23.4 | 17.2 | 6.2 | A-2-4 (0) | GP-GC | 24 | 2.585
| T-02 | 01 | 0.00- 20.00 | 100 | 92.9 | 82 | 73.1 | 71.1 | 60.9 | 52.5 | 43.1 | 32.9 | 23.2 | 16.7 | 11.5 | 9 | 7.9 | 23 | 17.2 | 5.8 | A-1-a (0) | GP-GC | 25.6 | 2.586
| T-03 | 01 | 0.00- 20.00 | 100 | 92.9 | 82.1 | 73.2 | 72.1 | 60.7 | 52.3 | 43.1 | 32.5 | 22.4 | 16.4 | 11.5 | 9.2 | 6.71 | 23.4 | 16.4 | 7 | A-2-4 (0) | GW-GC | 27.9 | 2.585
| T-04 | 01 | 0.00- 20.00 | 100 | 92.6 | 81.8 | 72.9 | 70.9 | 60.2 | 51.8 | 42.3 | 32 | 21.6 | 15.8 | 11.6 | 9.6 | 8.74 | 23.1 | 17.2 | 5.9 | A-1-a (0) | GW-GC | 23.2 | 2.585
| T-05 | 01 | 0.00- 20.00 | 100 | 92.7 | 81.9 | 73 | 71 | 60.3 | 51.8 | 42.2 | 32.1 | 21.9 | 15.9 | 11.9 | 9.6 | 5.5 | 23.7 | 17.2 | 6.5 | A-2-4 (0) | GW-GC | 26.9 | 2.587

## Cerro km 136+200
RESUMEN DE ENSAYOS DE CONTROL DE CALIDAD
Cantera | Trinchera | Muestra | Profundidad (m) | ANALISIS GRANULOMETRICO (% QUE PASA) | [12 empty] | Humedad Natural | Malla Nº 40 |  |  | CLASIFICACION |  | ABRASION | PESO ESPECIFICO
|  |  |  | 3" | 2" | 1 1/2" | 1" | 3/4" | 1/2" | 3/8" | N° 4 | No 10 | Nº 20 | No 40 | Nº 100 | No 200 |  | LL | LP | IP | AASHTO | SUCS
Km 136+200 | T-01 | 01 | 0.00- 20.00 | 100 | 92.8 | 81.9 | 72.3 | 70.2 | 61.5 | 53.9 | 44.2 | 34.5 | 24 | 17.8 | 13.9 | 12.2 | 5.26 | 24.6 | 16.6 | 8 | A-2-4 (0) | GC | 33.6 | 2.589
| T-02 | 01 | 0.00- 20.00 | 100 | 92.9 | 82.8 | 74 | 71.4 | 62.4 | 56.9 | 43.7 | 31.5 | 23.7 | 17.6 | 14.6 | 12.7 | 5.38 | 24.1 | 16.5 | 7.6 | A-2-4 (0) | GC | 35.7 | 2.587
| T-03 | 01 | 0.00- 20.00 | 100 | 90.7 | 81 | 71.9 | 69.6 | 60 | 54.7 | 42.6 | 31.8 | 23.1 | 17.4 | 14.4 | 12.8 | 5.61 | 24.6 | 16.5 | 8.1 | A-2-4 (0) | GC | 32.8 | 2.586
| T-04 | 01 | 0.00- 20.00 | 100 | 95.3 | 83.7 | 74.6 | 72 | 62 | 53.9 | 41.4 | 29.7 | 21.6 | 16.6 | 14.3 | 11.9 | 5.17 | 24 | 16.2 | 7.8 | A-2-4 (0) | GP-GC | 31.6 | 2.583
| T-05 | 01 | 0.00- 20.00 | 100 | 95.3 | 83.3 | 74.3 | 72 | 61.7 | 53.3 | 41 | 30.4 | 21.4 | 15.7 | 13.7 | 12 | 5.25 | 24.5 | 16.3 | 8.2 | A-2-4 (0) | GW-GC | 36.8 | 2.587