## Alternativas de solucion
ESTUDIO DE MANTENIMIENTO PERIODICO DE LA CARRETERA PANAMERICANA NORTE, TRAMO II: Km. 736+600 - Km. 886+600
Cuadro 25: RESUMEN DE EVALUACIONES Y ALTERNATIVAS DE SOLUCION PLANTEADAS
| Sección Homogénea Nº | Via | Progresiva |  | Longitud | Tipo de Pavimento Existente | Estructura del Pavimento Existente (cm) |  |  | Condición Superficial Método PCI - ASTM D 6433 | Condición Funcional Bump Integrator |  |  |  | Condición Estructural Viga Benkelman ( VB ) |  |  |  | Resultados de la Condición Estructural (Espesores de Refuerzo para 05años) |  |  | ESALs |  | Etapas para 05 Años |  | ALTERNATIVAS DE SOLUCION (5 Años) | [5 empty] | SECTORES |  |  | Nivel de los Trabajos Propuestos
|  |  | Del Km | Al Km | (Km.) |  | Carpeta Asfáltica | Base Granular | Sub Base Granular | PCI | IRIp | Desv Std | CV | IRIc | Deflexión Promedio | Dvstd | CV | Deflexión Característica | Deflexión Admisible (05 Años) | Refuerzo Asfáltico (05 años) | Espesor de Refuerzo Asfáltico Adoptado | 05 Años | 10 Años | Primer Año | Hasta cumplir | Alternativa I |  | Alternativa II |  | Alternativa III |  | N° | Km. INICIO | Km. FINAL
[11 empty] | m / Km. |  |  | m / Km.
| 1 | Carretera | 736600 | 742150 | 5550 | ASFALTO | 10 | 20 | 20 | BUENO | 2.571384 | 0.2739929 | 10.66% | 3.022102 | 14.76696 | 4.553393 | 30.83% | 22.2573 | 60.56364 | 1.026008 | 1 | 13000000 | 25200000 | OBRAS DE PUESTA A PUNTO Mantenimiento Periódico.- Reparaciones, parchados superficiales, parchados profundos, tratamiento de fisuras según severidad, y refuerzos asfálticos Mantenimiento Restringido.- Reparaciones, parchados superficiales, parchados profundos, tratamiento de fisuras según severidad | Mantenimiento Rutinario A partir del año cero (0), hasta cumplir el período de diseño (05 años) | 1 | 1 | 1 | 1 | 1 | 1 | 1 | 736600 | 744400 | Mantenimiento Periodico
| 2 |  | 742150 | 744400 | 2250 |  |  | 20 | 35 | EXCELENTE | 2.037222 | 0.3613188 | 17.74% | 2.631591 | 45.56289 | 13.13433 | 28.83% | 67.16887 |  | 1.09759 | 1
| 3 |  | 744400 | 744900 | 500 |  |  |  |  | BUENO | 3.34034 | 0.201252 | 6.025% | 3.6714 | 85.452 | 19.18397 | 22.45% | 117.0096 |  | 2.290623 | 2.5 |  |  |  |  | ZONA CRITICA 1 | [5 empty] | 2 | 744400 | 744900
| 4 |  | 744900 | 746900 | 2000 |  |  |  |  | MUY BUENO | 2.53019 | 0.4083348 | 16.14% | 3.201901 | 12.20222 | 3.866698 | 31.69% | 18.56294 |  | NR | NR |  |  |  |  | 3 | S/R | 3 | S/R | 3 | S/R | 3 | 744900 | 748150
| 5 |  | 746900 | 748150 | 1250 |  |  |  |  | BUENO | 2.790783 | 0.2502458 | 8.967% | 3.202438 | 50.93769 | 6.751979 | 13.26% | 62.0447 |  | NR | NR
| 6 |  | 748150 | 756650 | 8500 |  |  |  |  | BUENO | 2.143783 | 0.289291 | 13.49% | 2.619667 | 18.57876 | 5.9416 | 31.98% | 28.3527 |  | NR | NR |  |  |  |  | 2 | S/R | 2 | S/R | 2 | S/R | 4 | 748150 | 756650
| 7 |  | 756650 | 758250 | 1600 |  |  | 20 | 15 | REGULAR | 2.20055625 | 0.2260244 | 10.27% | 2.572366 | 48.46875 | 9.10534 | 18.79% | 63.44704 |  | 1.670246 | 2 |  |  |  |  | 1 | 2 | 1 | 2 | 1 | 2 | 5 | 756650 | 763250
| 8 |  | 758250 | 759150 | 900 |  |  |  |  | REGULAR | 2.2869 | 0.1781645 | 7.791% | 2.579981 | 40.12 | 5.237652 | 13.05% | 48.73594 |  | 1.861131 | 2
| 9 |  | 759150 | 763250 | 4100 |  |  |  |  | POBRE | 2.118924 | 0.2529037 | 11.94% | 2.534951 | 16.76537 | 5.177289 | 30.88% | 25.28201 |  | 1.312336 | 2
| 10 |  | 763250 | 769850 | 6600 |  | 15 | 30 | 20 | BUENO | 2.581438 | 0.349843 | 13.55% | 3.15693 | 23.47754 | 7.708874 | 32.84% | 36.15864 |  | NR | NR |  |  |  |  | 3 | S/R | 3 | S/R | 3 | S/R | 6 | 763250 | 769850
| 11 |  | 769850 | 771050 | 1200 |  |  |  |  | MUY BUENO | 2.089567 | 0.2558999 | 12.25% | 2.510522 | 47.44818 | 12.6369 | 26.63% | 68.23588 | 58.63169 | NR | NR | 14800000 | 28800000 |  |  | 2 | S/R | 2 | S/R | 2 | S/R | 7 | 769850 | 771050
| 12 |  | 771050 | 773750 | 2700 |  |  |  |  | EXCELENTE | 2.3534 | 0.5658557 | 24.04% | 3.284233 | 25.425 | 7.4477 | 29.29% | 37.67647 |  | NR | NR |  |  |  |  | 3 | S/R | 3 | S/R | 3 | S/R | 8 | 771050 | 773750
| 13 |  | 773750 | 779050 | 5300 |  | 11 | 30 | 20 | EXCELENTE | 2.041806 | 0.2208644 | 10.82% | 2.405128 | 42.13943 | 14.09611 | 33.45% | 65.32753 |  | 0.8947745 | 1 |  |  |  |  | 1 | 1 | 1 | 1 | 1 | 1 | 9 | 773750 | 779050
| 14 | Evitamiento Chiclayo | 779050 | 783250 | 4200 |  | 10.5 | 20 | 20 | MUY BUENO | 2.132876 | 0.3024464 | 14.18% | 2.630401 | 52.31024 | 10.46069 | 20% | 69.51807 |  | 2.976617 | 3 |  |  |  |  | 1 | 4 | 1 | 4 | 1 | 4 | 10 | 779050 | 785650
[11 empty] | 1.845471 | 0.2635585 | 14.28% | 2.279025 | 54.82333 | 10.64263 | 19.41% | 72.33046 |  | 2.981704 | 3
| 15 |  | 783250 | 785650 | 2400 |  | 7 | 25 | 15 | BUENO | 2.237775 | 0.3202976 | 14.31% | 2.764665 | 27.41542 | 9.583737 | 34.96% | 43.18066 |  | 2.975915 | 3
[11 empty] | 2.336733 | 0.2937786 | 12.57% | 2.819999 | 32.135 | 10.02787 | 31.21% | 48.63085 |  | 2.92293 | 3
| 16 |  | 785650 | 788050 | 2400 |  |  |  |  | REGULAR | 2.608858 | 0.3408893 | 13.07% | 3.169621 | 44.98375 | 15.11843 | 33.61% | 69.85357 |  | 3.424004 | 3.5 |  |  |  |  | 1 | 5 | 1 | 5 | 1 | 5 | 11 | 785650 | 788050
[11 empty] | 2.665192 | 0.3291616 | 12.35% | 3.206662 | 41.26583 | 11.56365 | 28.02% | 60.28804 |  | 3.447864 | 3.5
| 17 | Autopista Chiclayo | 788050 | 789250 | 1200 |  | 18.5 | 15 | 35 | EXCELENTE | 2.258233 | 0.5425491 | 24.03% | 3.150727 | 23.4125 | 8.072368 | 34.48% | 36.69155 | 53.22108 | NR | NR | 21800000 | 42300000 |  |  | 2 | S/R | 2 | S/R | 2 | S/R | 12 | 788050 | 789250
[5 empty] | 0 | [5 empty] | 2.233067 | 0.4721662 | 21.14% | 3.00978 | 26.44833 | 9.114025 | 34.46% | 41.4409 |  | NR | NR
| 18 |  | 789250 | 791450 | 2200 |  |  |  |  | BUENO | 1.666127 | 0.1725685 | 10.36% | 1.950003 | 54.24227 | 12.899 | 23.78% | 75.46114 |  | NR | NR |  |  |  |  | 1 | S/R | 1 | S/R | 1 | S/R | 13 | 789250 | 791450
[5 empty] | 0 | [5 empty] | 2.082127 | 0.2676132 | 12.85% | 2.522351 | 26.025 | 8.604278 | 33.06% | 40.17904 |  | NR | NR
| 19 |  | 791450 | 794650 | 3200 |  | 10 | 20 | 25 | BUENO | 2.31868125 | 0.1589294 | 6.854% | 2.58012 | 70.1040625 | 21.69054 | 30.94% | 105.785 |  | 3.722262 | 4 |  |  |  |  | 1 | 6 | 1 | 6 | 1 | 6 | 14 | 791450 | 794650
[5 empty] | 0 | [5 empty] | 2.47368125 | 0.3545344 | 14.33% | 3.05689 | 72.8690625 | 24.32711 | 33.38% | 112.8872 |  | 3.674541 | 4
| 20 |  | 794650 | 795550 | 900 |  |  | 15 | 25 | MUY BUENO | 2.538567 | 0.1567984 | 6.177% | 2.7965 | 33.37222 | 9.878351 | 29.6% | 49.62211 |  | 2.911 | 3 |  |  |  |  | 1 | 4 | 1 | 4 | 1 | 4 | 15 | 794650 | 795550
[5 empty] | 0 | [5 empty] | 2.419233 | 0.1308835 | 5.41% | 2.634537 | 37.21889 | 10.02917 | 26.95% | 53.71688 |  | 2.911 | 3
| 21 | Zona Urbana Lambayeque | 795550 | 797350 | 1800 |  |  |  |  | REGULAR | 3.083567 | 0.3627457 | 11.76% | 3.680283 | 85.74167 | 24.60787 | 28.7% | 126.2216 | 59.24146 | 4.03245 | 4 | 14200000 | 27400000 |  |  | ZONA CRITICA 2 | [5 empty] | 16 | 795550 | 797350
[5 empty] | 0 | [5 empty] | 2.936794 | 0.440714 | 15.01% | 3.661769 | 77.04941 | 18.53297 | 24.05% | 107.5361 |  | 4.056311 | 4
| 22 | Carretera | 797350 | 799350 | 2000 |  | 10 | 20 | 15 | REGULAR | 2.735175 | 0.4075518 | 14.9% | 3.405598 | 65.17838 | 18.58398 | 28.51% | 95.74902 |  | 3.078024 | 3 |  |  |  |  | 1 | 4 | 1 | 4 | 1 | 4 | 17 | 797350 | 804300
| 23 |  | 799350 | 804300 | 4950 |  |  | 20 | 15 | REGULAR | 2.434659 | 0.3688184 | 15.15% | 3.041365 | 72.65646 | 22.41184 | 30.85% | 109.5239 | 67.51027 | 2.958721 | 3 | 8420000 | 16300000
| 24 |  | 804300 | 805200 | 900 |  |  | 30 | 0 | MUY BUENO | 2.16315 | 0.3150691 | 14.57% | 2.681439 | 31.56556 | 8.799326 | 27.88% | 46.04045 |  | 1.932713 | 2 |  |  |  |  | 1 | 2 | 1 | 2 | 1 | 2 | 18 | 804300 | 805200
| 25 |  | 805200 | 807350 | 2150 |  |  |  |  | BUENO | 2.150355 | 0.3229606 | 15.02% | 2.681625 | 74.81463 | 20.64815 | 27.6% | 108.7808 |  | 3.507516 | 3.5 |  |  |  |  | 1 | 5 | 1 | 5 | 1 | 5 | 19 | 805200 | 807350
| 26 |  | 807350 | 812550 | 5200 |  |  |  |  | BUENO | 2.048449 | 0.2981564 | 14.56% | 2.538916 | 39.17039 | 12.01421 | 30.67% | 58.93377 |  | 2.266762 | 2.5 |  |  |  |  | 1 | 3 | 1 | 3 | 1 | 3 | 20 | 807350 | 812550
| 27 |  | 812550 | 815300 | 2750 |  |  |  |  | MUY BUENO | 2.049902 | 0.2848464 | 13.9% | 2.518474 | 27.09759 | 8.847825 | 32.65% | 41.65226 |  | 1.670246 | 2 |  |  |  |  | 1 | 2 | 1 | 2 | 1 | 2 | 21 | 812550 | 815300
| 28 |  | 815300 | 816800 | 1500 |  |  | 30 | 25 | BUENO | 2.28793 | 0.3568478 | 15.6% | 2.874945 | 66.47759 | 21.39569 | 32.18% | 101.6735 |  | 0.2147459 | NR |  |  |  |  | 2 | S/R | 2 | S/R | 2 | S/R | 22 | 815300 | 820250
| 29 |  | 816800 | 820250 | 3450 |  |  |  |  | MUY BUENO | 2.102297 | 0.2915795 | 13.87% | 2.581945 | 22.22119 | 7.299602 | 32.85% | 34.22904 |  | NR | NR
| 30 |  | 820250 | 820750 | 500 |  |  |  |  | BUENO | 2.45764 | 0.342987 | 13.96% | 3.021854 | 70.13778 | 20.58839 | 29.35% | 104.0057 |  | 0.8351229 | 1 |  |  |  |  | 1 | 1 | 1 | 1 | 1 | 1 | 23 | 820250 | 820750
| 31 |  | 820750 | 825850 | 5100 |  | 10 | 32.5 | 0 | MUY BUENO | 1.883096 | 0.258046 | 13.7% | 2.307582 | 32.39592 | 10.45814 | 32.28% | 49.59955 |  | 1.729897 | 2 |  |  |  |  | 1 | 2 | 1 | 2 | 1 | 2 | 24 | 820750 | 825850
| 32 |  | 825850 | 827050 | 1200 |  |  |  |  | MUY BUENO | 1.947983 | 0.1995981 | 10.25% | 2.276322 | 81.20333 | 26.16739 | 32.22% | 124.2487 |  | 2.929597 | 3 |  |  |  |  | 1 | 4 | 1 | 4 | 1 | 4 | 25 | 825850 | 828900
| 33 |  | 827050 | 828900 | 1850 |  |  |  |  | EXCELENTE | 1.785374 | 0.2536253 | 14.21% | 2.202587 | 46.33382 | 14.65465 | 31.63% | 70.44072 |  | 2.582214 | 3
| 34 |  | 828900 | 829200 | 300 |  |  |  |  | BUENO | 2.0669 | 0.3101522 | 15.01% | 2.5771 | 69.44667 | 17.9654 | 25.87% | 98.99975 |  | 3.48541 | 3.5 |  |  |  |  | 1 | 5 | 1 | 5 | 1 | 5 | 26 | 828900 | 829200
| 35 |  | 829200 | 830450 | 1250 |  |  |  |  | MUY BUENO | 2.058192 | 0.4198208 | 20.4% | 2.748797 | 50.29 | 15.91457 | 31.65% | 76.46947 |  | 2.396943 | 2.5 |  |  |  |  | 1 | 3 | 1 | 3 | 1 | 3 | 27 | 829200 | 830450
| 36 |  | 830450 | 831750 | 1300 |  |  |  |  | MUY BUENO | 2.006792 | 0.4048069 | 20.17% | 2.6727 | 30.91038 | 9.711169 | 31.42% | 46.88526 |  | 1.84113 | 2 |  |  |  |  | 1 | 2 | 1 | 2 | 1 | 2 | 28 | 830450 | 834750
| 37 |  | 831750 | 834750 | 3000 |  | 10 | 20 | 20 | MUY BUENO | 1.91344 | 0.3112189 | 16.26% | 2.425395 | 44.55817 | 13.29607 | 29.84% | 66.4302 |  | 1.789549 | 2
| 38 |  | 834750 | 835900 | 1150 |  |  |  |  | MUY BUENO | 1.990025 | 0.2586235 | 13% | 2.415461 | 26.59826 | 7.530107 | 28.31% | 38.98529 |  | 0.9067048 | 1 |  |  |  |  | 1 | 1 | 1 | 1 | 1 | 1 | 29 | 834750 | 835900
| 39 |  | 835900 | 839350 | 3450 |  |  |  |  | MUY BUENO | 2.143681 | 0.3116227 | 14.54% | 2.6563 | 60.06574 | 17.34258 | 28.87% | 88.59428 |  | 2.338344 | 2.5 |  |  |  |  | 1 | 3 | 1 | 3 | 1 | 3 | 30 | 835900 | 839350
| 40 |  | 839350 | 842950 | 3600 |  |  |  |  | BUENO | 2.010192 | 0.2319569 | 11.54% | 2.391761 | 39.08873 | 12.30654 | 31.48% | 59.33299 |  | 1.288475 | 2 |  |  |  |  | 1 | 2 | 1 | 2 | 1 | 2 | 31 | 839350 | 842950
| 41 |  | 842950 | 850500 | 7550 |  |  |  |  | MUY BUENO | 1.880426 | 0.2204484 | 11.72% | 2.243064 | 18.15329 | 6.009376 | 33.1% | 28.03871 |  | 0.2147459 | 1 |  |  |  |  | 1 | 1 | 1 | 1 | 1 | 1 | 32 | 842950 | 850500
| 42 |  | 850500 | 853550 | 3050 |  |  |  |  | MUY BUENO | 2.050083 | 0.2886494 | 14.08% | 2.524912 | 54.83672 | 17.64246 | 32.17% | 83.85858 |  | 2.028156 | 2 |  |  |  |  | 1 | 2 | 1 | 2 | 1 | 2 | 33 | 850500 | 854600
| 43 |  | 853550 | 854600 | 1050 |  | 10 | 20 | 15 | EXCELENTE | 2.189582 | 0.3287107 | 15.01% | 2.730311 | 25.21684 | 7.881096 | 31.25% | 38.18124 |  | 1.431639 | 2
| 44 |  | 854600 | 863350 | 8750 |  |  |  |  | MUY BUENO | 1.876256 | 0.250137 | 13.33% | 2.287732 | 47.57104 | 15.32978 | 32.23% | 72.78852 |  | 2.19518 | 2.5 |  |  |  |  | 1 | 3 | 1 | 3 | 1 | 3 | 34 | 854600 | 863350
| 45 |  | 863350 | 867350 | 4000 |  | 7.5 | 20 | 20 | BUENO | 1.97492875 | 0.3251864 | 16.47% | 2.50986 | 69.17756 | 19.43977 | 28.1% | 101.156 |  | 4.086137 | 4 |  |  |  |  | 1 | 6 | 1 | 6 | 1 | 6 | 35 | 863350 | 867350
| 46 |  | 867350 | 872750 | 5400 |  |  |  |  | BUENO | 1.82178 | 0.2605985 | 14.3% | 2.250464 | 30.90794 | 10.44476 | 33.79% | 48.08957 |  | 1.890957 | 2 |  |  |  |  | 1 | 2 | 1 | 2 | 1 | 2 | 36 | 867350 | 886600
| 47 |  | 872750 | 886600 | 13850 |  | 11 | 20 | 20 | EXCELENTE | 1.940159 | 0.2434753 | 12.55% | 2.340676 | 50.13389 | 11.54971 | 23.04% | 69.13317 |  | 1.729897 | 2
NOTA: Los valores negativos y en rojo, significa que no requieren refuerzo.
|  | ALTERNATIVA 1: FRESADO + REFUERZO ASFALTICO EN CALIENTE y BERMAS CON RAP | [10 empty] | ALTERNATIVA 2: CAPA NIVELANTE + REFUERZO ASFALTICO EN CALIENTE y BERMAS CON BASE GRANULAR | [11 empty] | ALTERNATIVA 1: FRESADO + REFUERZO ASFALTICO EN CALIENTE y BERMAS CON MATERIAL GRANULAR
|  | FRESADO 1 |  | Paso 1: Fresado y eliminación de la Carpeta Asfáltica existente en un espesor de 2.50 cm. | [6 empty] | Paso 1 |  | CAPA NIVELANTE 1 |  | Paso 1: Riego de Liga en toda la superficie considerada. | [7 empty] | Paso 1 |  | FRESADO 1 |  | Paso 1: Fresado y eliminación de la Carpeta Asfáltica existente en un espesor de 2.50 cm. | [5 empty] | Paso 1
|  |  |  | Paso 2: Culminado el Paso 1, Riego de Liga en toda la superficie fresada. | [22 empty] | Paso 2: Culminado el Paso 1, Riego de Liga en toda la superficie fresada.
|  |  |  | Paso 3: Colocación de la Nueva Carpeta Asfáltica en un espesor de 2.50 cm. (Reposición de la Carpeta Fresada). | [10 empty] | Paso 2: Colocación de la Capa Nivelante en un espesor de 2.5 cm. | [11 empty] | Paso 3: Colocación de la Nueva Carpeta Asfáltica en un espesor de 2.50 cm. (Reposición de la Carpeta Fresada).
|  | FRESADO 2 |  | Paso 1: Fresado y eliminación de la Carpeta Asfáltica existente en un espesor de 5.00 cm. | [8 empty] | CAPA NIVELANTE 2 |  | Paso 1: Riego de Liga en toda la superficie considerada. | [9 empty] | FRESADO 2 |  | Paso 1: Fresado y eliminación de la Carpeta Asfáltica existente en un espesor de 5.00 cm.
|  |  |  | Paso 2: Culminado el Paso 1, Riego de Liga en toda la superficie fresada. | [22 empty] | Paso 2: Culminado el Paso 1, Riego de Liga en toda la superficie fresada.
|  |  |  | Paso 3: Colocación de la Nueva Carpeta Asfáltica en un espesor de 5.00 cm. (Reposición de la Carpeta Fresada). | [10 empty] | Paso 2: Colocación de la Capa Nivelante en un espesor de 5.0 cm. | [11 empty] | Paso 3: Colocación de la Nueva Carpeta Asfáltica en un espesor de 5.00 cm. (Reposición de la Carpeta Fresada).
|  | FRESADO 3 |  | Paso 1: Fresado y eliminación de la Carpeta Asfáltica existente en un espesor de 7.5 cm. | [8 empty] | CAPA NIVELANTE 3 |  | Paso 1: Riego de Liga en toda la superficie considerada. | [9 empty] | FRESADO 3 |  | Paso 1: Fresado y eliminación de la Carpeta Asfáltica existente en un espesor de 7.5 cm.
|  |  |  | Paso 2: Culminado el Paso 1, Riego de Liga en toda la superficie fresada. | [22 empty] | Paso 2: Culminado el Paso 1, Riego de Liga en toda la superficie fresada.
|  |  |  | Paso 3: Colocación de la Nueva Carpeta Asfáltica en un espesor de 7.5 cm. (Reposición de la Carpeta Fresada). | [10 empty] | Paso 2: Colocación de la Capa Nivelante en un espesor de 7.5 cm. | [11 empty] | Paso 3: Colocación de la Nueva Carpeta Asfáltica en un espesor de 7.5 cm. (Reposición de la Carpeta Fresada).
|  | REFUERZO 1 |  | 1 |  | Asfalto Convencional |  | Se colocará el Refuerzo previo al tratamiento de los deterioros (Fisuras de Alta Severidad, Bacheos Superficiales y Profundo, etc.). |  |  | Paso 2 |  | REFUERZO 1 |  | 1 |  |  | Asfalto Convencional |  | Se colocará el Refuerzo previo al tratamiento de los deterioros (Fisuras Moderadas y de Alta Severidad, Bacheos Superficial y Profundo, etc.). |  |  | Paso 2 |  | REFUERZO 1 |  | 1 |  | Asfalto Convencional |  | Se colocará el Refuerzo previo al tratamiento de los deterioros (Fisuras de Alta Severidad, Bacheos Superficiales y Profundo, etc.). |  | Paso 2
|  | REFUERZO 2 |  | 2 | [8 empty] | REFUERZO 2 |  | 2 | [9 empty] | REFUERZO 2 |  | 2
|  | REFUERZO 3 |  | 2.5 | [8 empty] | REFUERZO 3 |  | 2.5 | [9 empty] | REFUERZO 3 |  | 2.5
|  | REFUERZO 4 |  | 3 | [8 empty] | REFUERZO 4 |  | 3 | [9 empty] | REFUERZO 4 |  | 3
|  | REFUERZO 5 |  | 3.5 | [8 empty] | REFUERZO 5 |  | 3.5 | [9 empty] | REFUERZO 5 |  | 3.5
|  | REFUERZO 6 |  | 4 | [8 empty] | REFUERZO 6 |  | 4 | [9 empty] | REFUERZO 6 |  | 4
|  | BERMAS |  | Paso 1: Escarificado y conformación de Berma (con adición de RAP y material de Base proveniente de Cantera). | [8 empty] | BERMAS |  | Paso 1: Escarificado y conformación de Berma (con material de Base proveniente de Cantera). | [9 empty] | BERMAS |  | Paso 1: Escarificado y conformación de Berma (con adición de material de Base proveniente de Cantera).
|  |  |  | Paso 2: Imprimación de Bermas con Asfalto Diluido Tipo MC-30 | [10 empty] | Paso 2: Imprimación de Bermas con Asfalto Diluido Tipo MC-30 | [11 empty] | Paso 2: Imprimación de Bermas con Asfalto Diluido Tipo MC-30
|  |  |  | Paso 3: Colocación de Tratamiento Superficial Doble con Emulsión Asfáltica de Rotura Rápida CRS-2 | [10 empty] | Paso 3: Colocación de Tratamiento Superficial con Emulsión Asfáltica de Rotura Rápida CRS-2 | [11 empty] | Paso 3: Colocación de Tratamiento Superficial Doble con Emulsión Asfáltica de Rotura Rápida CRS-2
|  | ZONA CRIRICA 1 y ZONA CRITICA 2 |  | Paso 1: Remover Carpeta Asfáltica Existente (h=10 cm.) | [7 empty] | En estos sectores se realizara estos trabajos con la finalidad de controlar la condición Funcional de estos sectores (Zonas Urbanas de Reque y Lambayeque). Se debe Realizar trabajos Rehabilitación en esta Zona despues de 2 años.
Paso 2: Escarificar y Conformar Base Granular Existente con Material de Cantera (h= 15 cm.)
Paso 3: Imprimación con Asfalto Diluido MC-30
Paso 4: Reposición de Asfalto Convencional (h=10 cm.)
| {$} |  | Los Puentes y Pontones serán excluidos de las soluciones aquí planteadas, únicamente se colocará un recubrimiento con asfalto convencional de e= 2.5 cm. (ver ubicación en Cuadro "P") | [22 empty] | Nota.-
| # |  | Ver SolucIón en Obras de Arte y Drenaje | [22 empty] | Considerar Tratamiento de Fisuras, según detalle adjunto (fisuras > 3 mm, pero <10mm), para los casos de fisuración con severdidad Baja B
| ( * ) |  | Los Sectores en los que estructuralmente no requiere de colocar un refuerzo asfáltico "NR", Necesariamente se colocará una sobrecapa de e=2.5 cm de Carpeta Asfáltica, | [22 empty] | Considerar Tratamiento de Fisuras, según detalle adjunto (fisuras >10mm), para los casos de fisuración con severdidad Media M, y Alta A
(previo Tratamiento de Fisuras y parchados superficiales de ser necesario) para proteger la Superficie de Rodadura
Sectores Vulnerable para Reconstrucción
Proceso constructivo
- Escarificar y Eliminar la carpeta asfáltica existente | [22 empty] | 1 | - Escarificar y Eliminar la estructura del Pavimento hasta el Nivel de Sub Rasante (Profundidad = 0.375 m.)
- Escarificar y Eliminar la Base granular existente en un espesor de 0.05 m. | [22 empty] | 2 | - Escarificar, Conformar los 0.15m superiores de la Sub rasante
- Adicionar Piedra triturada (e=0.10 m), y homogenizar con base Granuar existente (e=0.10m), (CBR > 80.0%) | [22 empty] | 3 | - Colocar manta geotextil, a todo lo ancho de la Plataforma, con la finalidad de empaquetar la Sub Base Granular e=0.15m
- Riego de Imprimación | [22 empty] | 4 | - Colocar la Base Granular Triturada e= 0.15m
- Colocación de Carpeta con Asfalto Modificado con Polímeros (e=0.075 m), incluye Bermas | [22 empty] | 5 | - Aplicar el riego de Imprimación
[23 empty] | 6 | - Colocación de carpeta Asfáltica, incluye Bermas (e=0.075 m), de borde a borde de la Plataforma

## Alt. Selectas (hidden)
Consorcio Vial Piura
TRABAJOS A REALIZAR SEGÚN ALTERNATIVA SELECCIONADA
Sectores para Rehabilitación
Alterantiva 03 -
(Carpeta Asfáltica con Asfalto Modificado)-Proceso constructivo
- Escarificar y Eliminar la carpeta asfáltica existente
- Escarificar y Eliminar la Base granular existente en un espesor de 0.05 m.
- Adicionar Piedra triturada (e=0.10 m), y homogenizar con base Granuar existente (e=0.10m), (CBR > 80.0%)
- Riego de Imprimación
- Colocación de Carpeta con Asfalto Modificado con Polímeros (e=0.075 m), incluye Bermas
Sectores para Mantenimiento Periódico
Alterantiva 02 -
Con Asfalto Modificado con Polímeros (Previo Tratamiento de la carpeta asfaltica existente)
Sectores para Mantenimiento Restringido
Alterantiva Única -
Revestimiento con Asfalto Convencional de 2.5 cm
Sectores Vulnerable para Rehabilitación
Alterantiva 01 - Proceso constructivo
- Escarificar y Eliminar la carpeta asfáltica y Tratamiento Superficial Monocapa de bermas existentes
- Escarificar y Eliminar la Base granular existente en un espesor de 0.05 m.
- Adicionar Piedra triturada (e=0.10 m), y homogenizar con base Granuar existente (e=0.10m), (CBR > 80.0%)
- Riego de Imprimación
- Colocación de carpeta con Asfalto convencional, incluye Bermas (e=0.075 m)
Sectores Vulnerable para Reconstrucción
Proceso constructivo
- Escarificar y Eliminar la estructura del Pavimento hasta el Nivel de Sub Rasante (Profundidad = 0.375m.)
- Escarificar, Conformar los 0.15m superiores de la Sub rasante
- Colocar manta geotextil, a todo lo ancho de la Plataforma, con la finalidad de empaquetar la Sub Base Granular e=0.15m
- Colocar la Base Granular Triturada e= 0.15m
- Aplicar el riego de Imprimación
- Colocación de carpeta con Asfalto convencional, incluye Bermas (e=0.075 m), de borde a borde de la Plataforma
Note on K10: Alternativa Seleccionada
Note on K19: Alternativa Seleccionada

## Hoja1 (hidden)
[23 empty] | #REF! | #REF! | #REF! | #REF! | #REF! | #REF! | #REF! | #REF! | #REF! | #REF! | #REF! | #REF! | #REF! | #REF! | #REF! | #REF! | #REF! | #REF! | #REF!
| Total | #REF! |  | #REF! | #REF! | #REF! | #REF! | #REF! | #REF! | #REF! | #REF! | #REF! | #REF! | #REF! | #REF! | #REF! | #REF! | #REF! | #REF! | #REF! | #REF! | #REF! | [22 empty] | Fresado 1 |  | : Pasos a seguir en el Proceso Constructivo. (Diseño 05 Años) | Fresado 2 | : Pasos a seguir en el Proceso Constructivo. (Diseño para 05 Años)
[45 empty] | Paso 1: Fresado y eliminación de la Carpeta Asfáltica existente en un espesor de 6.00cm. |  |  | Paso 1: Fresado y eliminación de la Carpeta Asfáltica existente en un espesor de 3.00cm.
[45 empty] | Paso 2: Culminado el Paso 1, Riego de Liga en toda la superficie fresada. |  |  | Paso 2 Culminado el Paso 1, Riego de Liga en toda la superficie fresada.
[43 empty] | Sellado 1 | : Sello con Slarry Seel
: Se colocará el Sello previo
tratamiento de los deterioros
(*) ZONA DE BACHEO PROFUNDO: Colocación de Pavimento Nuevo, previa compactación de subrasante. | [43 empty] | (Fisuras, bacheos superficial y | Paso 3: Colocación de la Nueva Carpeta Asfáltica en un espesor de 6.00cm. (Reposición de la |  |  | Paso 3: Colocación de la Nueva Carpeta Asfáltica en un espesor de 5.00cm., en una sola capa (3.00cm
Zona Urbana de CASMA: Km. 377+100 - Km. 379+050 |  |  | CBR de Diseño = 2.93% | [22 empty] | (*) ZONA DE BACHEO PROFUNDO: Colocación de Base y MACSM nuevos previa compactación de la Capa exist. | [17 empty] | profundo, etc. | Carpeta Fresada). |  |  | de reposición del Fresado + 2.00cm. de Refuerzo).
Carpeta Asfáltica en Caliente : 10.00 cm. |  |  | Periódo Diseño: 05 años | [22 empty] | Zona Urbana de CHIMBOTE (Zona de Losas Existentes) | [10 empty] | Periódo Diseño: 05 años
Base Granular : 35.00 cm. | [25 empty] | Subtramos: Km. 435+300 - Km. 435+350, Km. 435+480 - Km. 435+672 | [10 empty] | CBR de Diseño = 7.54% |  |  |  |  | Refuerzo 1 | : Espesor= 2.50 cms.
Sub Base Granular : 35.00 cm. | [25 empty] | Pasos Previos |  | Pavimento Nuevo |  | Carpeta Asfáltica en Caliente Modificada : 07.50 cm. | [12 empty] | : Asfalto Modificado con Polímeros |  |  | NOTA N° 01: La cantidad (metrados) de fisuras y parchados del Paso 2 serán |  | Micropavimento: El espesor será de 2.50cm (1 Pulg.), con Emulsión Asfáltica Modific.
[26 empty] | 1. Eliminción de las Losas existentes, por encontrarse totalmente (100%) deterioradas. |  |  |  | Base Granular : 15.00 cm. | [12 empty] | : Se colocará el Refuerzo previo |  |  | las que se obstuvieron en la Evaluación Superficial (PCI), con fines de |  | y previo a su colocación se realizará el tratamiento de fisuras y tratado de parchados.
Nota: Las carpetas asfálticas en Caliente de Superficie son con asfaltos modificados con polímeros. | [27 empty] | Pavimento Existente |  | Base Granular existente : 25.00 cm. | [12 empty] | tratamiento de los deterioros |  |  | Presupuesto, las mismas que serán verificadas por el Ing. Supervisor durante
[30 empty] | Sub Base Granular existente : 20.00 cm. | [12 empty] | (Fisuras, bacheos superficial y profundo, etc.). |  |  | el Proceso Constructivo.