## Ref Asf (05 Años)
[16 empty] | RESUMEN DE EJES EQUIVALENTES | Tramo | 1 | 2 | 3 | 4 | 5
[17 empty] | Del Km. | 736600 | 769800 | 788700 | 795550 | 799550
[17 empty] | Al Km. | 769800 | 788700 | 795550 | 799550 | 886600
[18 empty] | 769+798 | 788+701 | 795+552 | 799+536 | 886+600
[17 empty] | ESAL 01 Años | 2020000 | 2300000 | 3370000 | 2190000 | 1310000
[17 empty] | ESAL 05 Años | 13000000 | 14800000 | 21800000 | 14200000 | 8420000 | n | Período de diseño | = 10 AÑOS
[17 empty] | ESAL 10 Años | 25200000 | 28800000 | 42300000 | 27400000 | 16300000 | R | Nivel de Seguridad para Arterias y/o Carreteras Principales
[23 empty] | ZR | Desviación standard Normal
[17 empty] | Deflexiones Admisibles | [5 empty] | So | Desviación standard para Pavimentos Flexibles
| DISEÑO DE PAVIMENTOS METODO AASHTO 1,993 | [15 empty] | 01 Años | 96.46283 | 93.38258 | 84.87707 | 94.53373 | 107.493 | MR | Módulo de Resilencia efectivo del Material de Fundación
[17 empty] | 05 Años | 60.56364 | 58.63169 | 53.22108 | 59.24146 | 67.51027 | Po | Serviciabilidad inicial
| ( PAVIMENTOS FLEXIBLES ) | [15 empty] | 10 Años | 51.32722 | 49.64205 | 45.09338 | 50.26436 | 57.23358 | Pt | Serviciabilidad final
[23 empty] | PSI | Variación Total del Indice de Serviciabilidad
| SECCION HOMOGENEA |  |  | Sentido | TRANSITO | R | ZR | So | CBR | MR | Po | Pt | ΔPSI | SN | [8 empty] | SN | Número Estructural
[5 empty] | Np = N8,2 | ( % ) | [7 empty] | Requerido | [8 empty] | N8,2 | Aplicaciones de Ejes Simples de Carga Equivalente
| N° | Del Km | Al Km. |  | 13000000
| 1 | 736600 | 742150 | Ambos | 13000000 | 95 | -1.645 | 0.42 | 17.92818 | 16205 | 4.2 | 2 | 2.2 | 3.88
| 2 | 742150 | 744400 | Ambos | 13000000 | 95 | -1.645 | 0.42 | 8.709572 | 10209 | 4.2 | 2 | 2.2 | 4.51
| 3 | 744400 | 744900 | Ambos | 13000000 | 95 | -1.645 | 0.42 | 5.156094 | 7299 | 4.2 | 2 | 2.2 | 5.01
| 4 | 744900 | 746900 | Ambos | 13000000 | 95 | -1.645 | 0.42 | 24.38338 | 19730 | 4.2 | 2 | 2.2 | 3.63
| 5 | 746900 | 748150 | Ambos | 13000000 | 95 | -1.645 | 0.42 | 18.53914 | 16556 | 4.2 | 2 | 2.2 | 3.85
| 6 | 748150 | 756650 | Ambos | 13000000 | 95 | -1.645 | 0.42 | 18.76938 | 16688 | 4.2 | 2 | 2.2 | 3.84
| 7 | 756650 | 758250 | Ambos | 13000000 | 95 | -1.645 | 0.42 | 16.45154 | 15338 | 4.2 | 2 | 2.2 | 3.95
| 8 | 758250 | 759150 | Ambos | 13000000 | 95 | -1.645 | 0.42 | 14.88631 | 14387 | 4.2 | 2 | 2.2 | 4.03
| 9 | 759150 | 763250 | Ambos | 13000000 | 95 | -1.645 | 0.42 | 19.62478 | 17171 | 4.2 | 2 | 2.2 | 3.8
| 10 | 763250 | 769850 | Ambos | 13000000 | 95 | -1.645 | 0.42 | 16.08793 | 15120 | 4.2 | 2 | 2.2 | 3.97
| N° | Del Km | Al Km. |  | 14800000
| 11 | 769850 | 771050 | Ambos | 14800000 | 95 | -1.645 | 0.42 | 8.469248 | 10028 | 4.2 | 2 | 2.2 | 4.62
| 12 | 771050 | 773750 | Ambos | 14800000 | 95 | -1.645 | 0.42 | 13.2508 | 13354 | 4.2 | 2 | 2.2 | 4.21
| 13 | 773750 | 779050 | Ambos | 14800000 | 95 | -1.645 | 0.42 | 9.750907 | 10974 | 4.2 | 2 | 2.2 | 4.49
| 14 | 779050 | 783250 | S-N | 14800000 | 95 | -1.645 | 0.42 | 7.130531 | 8982 | 4.2 | 2 | 2.2 | 4.78
|  |  |  | N-S | 14800000 | 95 | -1.645 | 0.42 | 6.893304 | 8790 | 4.2 | 2 | 2.2 | 4.82
| 15 | 783250 | 785650 | S-N | 14800000 | 95 | -1.645 | 0.42 | 12.14458 | 12630 | 4.2 | 2 | 2.2 | 4.29
|  |  |  | N-S | 14800000 | 95 | -1.645 | 0.42 | 12.90082 | 13128 | 4.2 | 2 | 2.2 | 4.23
| 16 | 785650 | 788050 | S-N | 14800000 | 95 | -1.645 | 0.42 | 10.28279 | 11354 | 4.2 | 2 | 2.2 | 4.44
|  |  |  | N-S | 14800000 | 95 | -1.645 | 0.42 | 10.09471 | 11220 | 4.2 | 2 | 2.2 | 4.45
| N° | Del Km | Al Km. |  | 21800000
| 17 | 788050 | 789250 | S-N | 21800000 | 95 | -1.645 | 0.42 | 14.87625 | 14381 | 4.2 | 2 | 2.2 | 4.34
|  |  |  | N-S | 21800000 | 95 | -1.645 | 0.42 | 16.16715 | 15168 | 4.2 | 2 | 2.2 | 4.26
| 18 | 789250 | 791450 | S-N | 21800000 | 95 | -1.645 | 0.42 | 14.95485 | 14430 | 4.2 | 2 | 2.2 | 4.33
|  |  |  | N-S | 21800000 | 95 | -1.645 | 0.42 | 7.480441 | 9262 | 4.2 | 2 | 2.2 | 4.99
| 19 | 791450 | 794650 | S-N | 21800000 | 95 | -1.645 | 0.42 | 6.043776 | 8080 | 4.2 | 2 | 2.2 | 5.21
|  |  |  | N-S | 21800000 | 95 | -1.645 | 0.42 | 6.162224 | 8181 | 4.2 | 2 | 2.2 | 5.19
| 20 | 794650 | 795550 | S-N | 21800000 | 95 | -1.645 | 0.42 | 10.96106 | 11828 | 4.2 | 2 | 2.2 | 4.62
|  |  |  | N-S | 21800000 | 95 | -1.645 | 0.42 | 10.97067 | 11834 | 4.2 | 2 | 2.2 | 4.62
| N° | Del Km | Al Km. |  | 14200000
| 21 | 795550 | 797350 | S-N | 14200000 | 95 | -1.645 | 0.42 | 5.097142 | 7246 | 4.2 | 2 | 2.2 | 5.09
|  |  |  | N-S | 14200000 | 95 | -1.645 | 0.42 | 5.017001 | 7173 | 4.2 | 2 | 2.2 | 5.1
| 22 | 797350 | 799350 | Ambos | 14200000 | 95 | -1.645 | 0.42 | 8.99808 | 10424 | 4.2 | 2 | 2.2 | 4.54
| N° | Del Km | Al Km. |  | 8420000
| 23 | 799350 | 804300 | Ambos | 8420000 | 95 | -1.645 | 0.42 | 6.646377 | 8587 | 4.2 | 2 | 2.2 | 4.49
| 24 | 804300 | 805200 | Ambos | 8420000 | 95 | -1.645 | 0.42 | 12.18019 | 12653 | 4.2 | 2 | 2.2 | 3.96
| 25 | 805200 | 807350 | Ambos | 8420000 | 95 | -1.645 | 0.42 | 5.77842 | 7851 | 4.2 | 2 | 2.2 | 4.62
| 26 | 807350 | 812550 | Ambos | 8420000 | 95 | -1.645 | 0.42 | 10.23403 | 11319 | 4.2 | 2 | 2.2 | 4.1
| 27 | 812550 | 815300 | Ambos | 8420000 | 95 | -1.645 | 0.42 | 13.79112 | 13700 | 4.2 | 2 | 2.2 | 3.85
| 28 | 815300 | 816800 | Ambos | 8420000 | 95 | -1.645 | 0.42 | 8.809908 | 10284 | 4.2 | 2 | 2.2 | 4.24
| 29 | 816800 | 820250 | Ambos | 8420000 | 95 | -1.645 | 0.42 | 14.21847 | 13971 | 4.2 | 2 | 2.2 | 3.83
| 30 | 820250 | 820750 | Ambos | 8420000 | 95 | -1.645 | 0.42 | 6.579002 | 8531 | 4.2 | 2 | 2.2 | 4.5
| 31 | 820750 | 825850 | Ambos | 8420000 | 95 | -1.645 | 0.42 | 11.56437 | 12240 | 4.2 | 2 | 2.2 | 4
| 32 | 825850 | 827050 | Ambos | 8420000 | 95 | -1.645 | 0.42 | 6.296281 | 8295 | 4.2 | 2 | 2.2 | 4.54
| 33 | 827050 | 828900 | Ambos | 8420000 | 95 | -1.645 | 0.42 | 7.448749 | 9237 | 4.2 | 2 | 2.2 | 4.39
| 34 | 828900 | 829200 | Ambos | 8420000 | 95 | -1.645 | 0.42 | 4.864357 | 7032 | 4.2 | 2 | 2.2 | 4.78
| 35 | 829200 | 830450 | Ambos | 8420000 | 95 | -1.645 | 0.42 | 8.101071 | 9747 | 4.2 | 2 | 2.2 | 4.31
| 36 | 830450 | 831750 | Ambos | 8420000 | 95 | -1.645 | 0.42 | 10.67054 | 11626 | 4.2 | 2 | 2.2 | 4.07
| 37 | 831750 | 834750 | Ambos | 8420000 | 95 | -1.645 | 0.42 | 9.182677 | 10561 | 4.2 | 2 | 2.2 | 4.2
| 38 | 834750 | 835900 | Ambos | 8420000 | 95 | -1.645 | 0.42 | 14.23193 | 13979 | 4.2 | 2 | 2.2 | 3.83
| 39 | 835900 | 839350 | Ambos | 8420000 | 95 | -1.645 | 0.42 | 7.123414 | 8977 | 4.2 | 2 | 2.2 | 4.43
| 40 | 839350 | 842950 | Ambos | 8420000 | 95 | -1.645 | 0.42 | 11.74645 | 12363 | 4.2 | 2 | 2.2 | 3.99
| 41 | 842950 | 850500 | Ambos | 8420000 | 95 | -1.645 | 0.42 | 20.47054 | 17641 | 4.2 | 2 | 2.2 | 3.54
| 42 | 850500 | 853550 | Ambos | 8420000 | 95 | -1.645 | 0.42 | 8.205546 | 9827 | 4.2 | 2 | 2.2 | 4.3
| 43 | 853550 | 854600 | Ambos | 8420000 | 95 | -1.645 | 0.42 | 13.78506 | 13697 | 4.2 | 2 | 2.2 | 3.85
| 44 | 854600 | 863350 | Ambos | 8420000 | 95 | -1.645 | 0.42 | 9.477841 | 10777 | 4.2 | 2 | 2.2 | 4.17
| 45 | 863350 | 867350 | Ambos | 8420000 | 95 | -1.645 | 0.42 | 5.023451 | 7178 | 4.2 | 2 | 2.2 | 4.75
| 46 | 867350 | 872750 | Ambos | 8420000 | 95 | -1.645 | 0.42 | 14.12881 | 13914 | 4.2 | 2 | 2.2 | 3.83
| 47 | 872750 | 886600 | Ambos | 8420000 | 95 | -1.645 | 0.42 | 7.793161 | 9508 | 4.2 | 2 | 2.2 | 4.34
ZONA URBANA UCUPE
,
1.889944

## Diseño Aashto
Tabla 63: Determinación de Espesores Requeridos - PERIODO DE 5 AÑOS
N° | Via | Sentido | Del Km | Al Km. | Longitud (m) | Estructura del Pavimento Existente (cm) | [8 empty] | CBR prom. | MR (psi) | SNf | SNol | MAC - Refuerzo a colocar
[6 empty] | Rodadura |  | BG |  |  | SB |  |  | SNeff |  |  |  |  | cm | pulg. | MACS (*) Mín. | 2.54
[6 empty] | cm | a1 | cm | a2 | m2 | cm | a3 | m3
1 | Carretera | Ambos | 736600 | 742150 | 5550 | 10 | 0.165 | 20 | 0.05 | 1 | 20 | 0.04 | 1 | 3.45 | 17.92818 | 16205 | 3.88 | 0.43 | 2.606061 | 1.026008 | 2 | 1
2 |  |  | 742150 | 744400 | 2250 |  |  | 20 |  |  | 35 |  |  | 4.05 | 8.709572 | 10209 | 4.51 | 0.46 | 2.787879 | 1.09759 | 2
3 |  |  | 744400 | 744900 | 500 | [9 empty] | 5.156094 | 7299 | 5.01 | 0.96 | 5.818182 | 2.290623 | 2.5 | 2
4 |  |  | 744900 | 746900 | 2000 | [9 empty] | 24.38338 | 19730 | 3.63 | -0.42 | NR | NR | NR | 3
5 |  |  | 746900 | 748150 | 1250 | [9 empty] | 18.53914 | 16556 | 3.85 | -0.2 | NR | NR | NR
6 |  |  | 748150 | 756650 | 8500 | [9 empty] | 18.76938 | 16688 | 3.84 | -0.21 | NR | NR | NR
7 |  |  | 756650 | 758250 | 1600 |  |  | 20 |  |  | 15 |  |  | 3.25 | 16.45154 | 15338 | 3.95 | 0.7 | 4.242424 | 1.670246 | 2 | 4
8 |  |  | 758250 | 759150 | 900 | [9 empty] | 14.88631 | 14387 | 4.03 | 0.78 | 4.727273 | 1.861131 | 2
9 |  |  | 759150 | 763250 | 4100 | [9 empty] | 19.62478 | 17171 | 3.8 | 0.55 | 3.333333 | 1.312336 | 2
10 |  |  | 763250 | 769850 | 6600 | 15 |  | 30 |  |  | 20 |  |  | 4.775 | 16.08793 | 15120 | 3.97 | -0.805 | NR | NR | NR | 5
11 |  |  | 769850 | 771050 | 1200 | [9 empty] | 8.469248 | 10028 | 4.62 | -0.155 | NR | NR | NR
12 |  |  | 771050 | 773750 | 2700 | [9 empty] | 13.2508 | 13354 | 4.21 | -0.565 | NR | NR | NR
13 |  |  | 773750 | 779050 | 5300 | 11 |  | 30 |  |  | 20 |  |  | 4.115 | 9.750907 | 10974 | 4.49 | 0.375 | 2.272727 | 0.8947745 | 1 | 6
14 | Evitamiento Chiclayo | S-N | 779050 | 783250 | 4200 | 10.5 |  | 20 |  |  | 20 |  |  | 3.5325 | 7.130531 | 8982 | 4.78 | 1.2475 | 7.560606 | 2.976617 | 3 | 7
|  | N-S | [12 empty] | 6.893304 | 8790 | 4.82 | 1.2875 | 7.573529 | 2.981704 | 3
15 |  | S-N | 783250 | 785650 | 2400 | 7 |  | 25 |  |  | 15 |  |  | 3.005 | 12.14458 | 12630 | 4.29 | 1.285 | 7.558824 | 2.975915 | 3
|  | N-S | [12 empty] | 12.90082 | 13128 | 4.23 | 1.225 | 7.424242 | 2.92293 | 3
16 |  | S-N | 785650 | 788050 | 2400 | [9 empty] | 10.28279 | 11354 | 4.44 | 1.435 | 8.69697 | 3.424004 | 3.5 | 8
|  | N-S | [12 empty] | 10.09471 | 11220 | 4.45 | 1.445 | 8.757576 | 3.447864 | 3.5
17 | Autopista Chiclayo | S-N | 788050 | 789250 | 1200 | 18.5 |  | 15 |  |  | 35 |  |  | 5.2025 | 14.87625 | 14381 | 4.34 | -0.8625 | NR | NR | NR | 9
|  | N-S | [12 empty] | 16.16715 | 15168 | 4.26 | -0.9425 | NR | NR | NR
18 |  | S-N | 789250 | 791450 | 2200 | [9 empty] | 14.95485 | 14430 | 4.33 | -0.8725 | NR | NR | NR
|  | N-S | [12 empty] | 7.480441 | 9262 | 4.99 | -0.2125 | NR | NR | NR
19 |  | S-N | 791450 | 794650 | 3200 | 10 |  | 20 |  |  | 25 |  |  | 3.65 | 6.043776 | 8080 | 5.21 | 1.56 | 9.454545 | 3.722262 | 4 | 10
|  | N-S | [12 empty] | 6.162224 | 8181 | 5.19 | 1.54 | 9.333333 | 3.674541 | 4
20 |  | S-N | 794650 | 795550 | 900 |  |  | 15 |  |  | 25 |  |  | 3.4 | 10.96106 | 11828 | 4.62 | 1.22 | 7.393939 | 2.911 | 3 | 11
|  | N-S | [12 empty] | 10.97067 | 11834 | 4.62 | 1.22 | 7.393939 | 2.911 | 3
21 | Zona Urbana Lambayeque | S-N | 795550 | 797350 | 1800 | [9 empty] | 5.097142 | 7246 | 5.09 | 1.69 | 10.24242 | 4.03245 | 4 | 12
|  | N-S | [12 empty] | 5.017001 | 7173 | 5.1 | 1.7 | 10.30303 | 4.056311 | 4
22 | Carretera | Ambos | 797350 | 799350 | 2000 | 10 |  | 20 |  |  | 15 |  |  | 3.25 | 8.99808 | 10424 | 4.54 | 1.29 | 7.818182 | 3.078024 | 3 | 13
23 |  |  | 799350 | 804300 | 4950 |  |  | 20 |  |  | 15 |  |  | 3.25 | 6.646377 | 8587 | 4.49 | 1.24 | 7.515152 | 2.958721 | 3
24 |  |  | 804300 | 805200 | 900 |  |  | 30 |  |  | 0 |  |  | 3.15 | 12.18019 | 12653 | 3.96 | 0.81 | 4.909091 | 1.932713 | 2 | 14
25 |  |  | 805200 | 807350 | 2150 | [9 empty] | 5.77842 | 7851 | 4.62 | 1.47 | 8.909091 | 3.507516 | 3.5 | 15
26 |  |  | 807350 | 812550 | 5200 | [9 empty] | 10.23403 | 11319 | 4.1 | 0.95 | 5.757576 | 2.266762 | 2.5 | 16
27 |  |  | 812550 | 815300 | 2750 | [9 empty] | 13.79112 | 13700 | 3.85 | 0.7 | 4.242424 | 1.670246 | 2 | 17
28 |  |  | 815300 | 816800 | 1500 |  |  | 30 |  |  | 25 |  |  | 4.15 | 8.809908 | 10284 | 4.24 | 0.09 | 0.5454545 | 0.2147459 | NR | 18
29 |  |  | 816800 | 820250 | 3450 | [9 empty] | 14.21847 | 13971 | 3.83 | -0.32 | NR | NR | NR | 19
30 |  |  | 820250 | 820750 | 500 | [9 empty] | 6.579002 | 8531 | 4.5 | 0.35 | 2.121212 | 0.8351229 | 1 | 20
31 |  |  | 820750 | 825850 | 5100 | 10 |  | 32.5 |  |  | 0 |  |  | 3.275 | 11.56437 | 12240 | 4 | 0.725 | 4.393939 | 1.729897 | 2 | 21
32 |  |  | 825850 | 827050 | 1200 | [9 empty] | 6.296281 | 8295 | 4.54 | 1.265 | 7.441176 | 2.929597 | 3 | 22
33 |  |  | 827050 | 828900 | 1850 | [9 empty] | 7.448749 | 9237 | 4.39 | 1.115 | 6.558824 | 2.582214 | 3
34 |  |  | 828900 | 829200 | 300 | [9 empty] | 4.864357 | 7032 | 4.78 | 1.505 | 8.852941 | 3.48541 | 3.5 | 23
35 |  |  | 829200 | 830450 | 1250 | [9 empty] | 8.101071 | 9747 | 4.31 | 1.035 | 6.088235 | 2.396943 | 2.5 | 24
36 |  |  | 830450 | 831750 | 1300 | [9 empty] | 10.67054 | 11626 | 4.07 | 0.795 | 4.676471 | 1.84113 | 2 | 25
37 |  |  | 831750 | 834750 | 3000 | 10 |  | 20 |  |  | 20 |  |  | 3.45 | 9.182677 | 10561 | 4.2 | 0.75 | 4.545455 | 1.789549 | 2
38 |  |  | 834750 | 835900 | 1150 | [9 empty] | 14.23193 | 13979 | 3.83 | 0.38 | 2.30303 | 0.9067048 | 1 | 26
39 |  |  | 835900 | 839350 | 3450 | [9 empty] | 7.123414 | 8977 | 4.43 | 0.98 | 5.939394 | 2.338344 | 2.5 | 27
40 |  |  | 839350 | 842950 | 3600 | [9 empty] | 11.74645 | 12363 | 3.99 | 0.54 | 3.272727 | 1.288475 | 2 | 28
41 |  |  | 842950 | 850500 | 7550 | [9 empty] | 20.47054 | 17641 | 3.54 | 0.09 | 0.5454545 | 0.2147459 | 1 | 29
42 |  |  | 850500 | 853550 | 3050 | [9 empty] | 8.205546 | 9827 | 4.3 | 0.85 | 5.151515 | 2.028156 | 2 | 30
43 |  |  | 853550 | 854600 | 1050 | 10 |  | 20 |  |  | 15 |  |  | 3.25 | 13.78506 | 13697 | 3.85 | 0.6 | 3.636364 | 1.431639 | 2
44 |  |  | 854600 | 863350 | 8750 | [9 empty] | 9.477841 | 10777 | 4.17 | 0.92 | 5.575758 | 2.19518 | 2.5 | 31
45 |  |  | 863350 | 867350 | 4000 | 7.5 |  | 20 |  |  | 20 |  |  | 3.0375 | 5.023451 | 7178 | 4.75 | 1.7125 | 10.37879 | 4.086137 | 4 | 32
46 |  |  | 867350 | 872750 | 5400 | [8 empty] | 3.0375 | 14.12881 | 13914 | 3.83 | 0.7925 | 4.80303 | 1.890957 | 2 | 33
47 |  |  | 872750 | 886600 | 13850 | 11 |  | 20 |  |  | 20 |  |  | 3.615 | 7.793161 | 9508 | 4.34 | 0.725 | 4.393939 | 1.729897 | 2
Nota: Los Valores negativos y en color rojo, indican que el tramo no requiere de refuerzo.