## 5 años
Elaboración del Estudio de Mantenimiento Periódico de la Carretera: Pontón Quebrada Seca – Puente Santa, Ruta 1N
CONSORCIO
COSTA DULCE II
CUADRO N° 8.9.11
DISEÑO DE PAVIMENTOS METODO AASHTO 1,993
A NIVEL DE MACS
Proyecto | : Estudio de Mantenimiento Periódico de la Carretera Pontón Quebrada Seca
Puente Santa
| Tramo | : Km. 330+800 - Km. 448+936
Subtramo | : Km. 377+100 - Km. 379+050
TRAFICO | SEGURIDAD | DESV.STD. | DESV.STD. | MOD. SR | P | Pt | VAR PSI | NUMERO
Nº 8.2 | R(%) | ZR | S | (psi) |  |  |  | SN
10489639.7 | 90 | -1.645 | 0.45 | 4395 | 4 | 2 | 2 | 5.9325 | 6.930479 | -0.2913833 | 0.3816646 | 7.020761
10490000
PARAMETROS DE DISEÑO
n | PERIODO DE DISEÑO |  |  | 5 años
MR | MODULO DE RESISTENCIA DEL MATERIAL DE FUNDACION
R | NIVEL DE SEGURIDAD PARA ARTERIAS Y/O CARRETERAS PRINCIPALES
So | DESVIACION STANDARD, PARA PAVIMENTOS FLEXIBLES
Psi | VARIACION TOTAL DEL INDICE DE SERVICIABILIDAD
ZR | DESVIACION STANDAR NORMAL
N 8.2 | APLICACIONES DE EJES SIMPLES DE CARGA EQUIVALENTE
LEYENDA
MACSM | Mezcla Asfaltica en Caliente de Superficie Modificada con Polímeros
BG | Base Granular | CBR ≥ 80%
SBG | Sub-base Granular CBR ≥ 40%
| ETAPAS |  | 1ra Etapa (5 años) |  |  | 2da. Etapa Refuerzo (10 años)
| Pav. Existente | Pav. Nuevo | ESPESOR | COEF. | NUMERO | ESPESOR
|  |  | ( cm ) | ESTRUCT. | ESTRUCT. | ( cm )
|  | Rerfuerzo Asfáltico |  |  |  | 2.5
|  | MACSM | 10 | 0.24 | 2.4
| B.G |  | 35 | 0.06 | 2.1
| SBG |  | 35 | 0.045 | 1.575
|  | TOTAL | 80 |  | 6.075
MINIMOS ESPESORES REQUERIDOS
(AASTHO 1,993)
EAL de DISEÑO |  | MACS |  | BASE GRANULAR
|  | ( pulg ) | ( cm ) | ( pulg ) | ( cm )
Menores que 5,0x10^4 |  | 1 | 2.54 | 4 | 10.16
Entre 5,0 x 10^4 y 1,5 x 10^5 |  | 2 | 5.08 | 4 | 10.16
Entre 1,5 x 10^5 y 5,0 x 10^5 |  | 2.5 | 6.35 | 4 | 10.16
Entre 5,0 x 10^5 y 2,0 x 10^6 |  | 3 | 7.62 | 6 | 15.24
Entre 2,0 x 10^6 y 7,0 x 10^6 |  | 3.5 | 8.89 | 6 | 15.24
Mayores de 7,0 x 10 ^ 6 |  | 4 | 10.16 | 6 | 15.24